## MRBSH330
MRBSH330
切削条件参考表 Recommended Milling Conditions
被削材 Work Material |  |  | ハイス・高硬度鋼 High Speed Steels / Hardened Steels SKH51・SKD11（〜62HRC） |  |  |  | ハイス High Speed Steels SKH55・HAP40（〜66HRC） |  |  |  | ハイス High Speed Steels SKH57・HAP72（〜70HRC）
Rサイズ Radius | 首下長 Under Neck Length | 外径と 首下長 の比 L/D | 切込み量 Depth of Cut |  | 送り速度 Feed | 回転数 Spindle Speed | 切込み量 Depth of Cut |  | 送り速度 Feed | 回転数 Spindle Speed | 切込み量 Depth of Cut |  | 送り速度 Feed | 回転数 Spindle Speed
|  |  | ap mm | ae mm | mm/min | min-1 | ap mm | ae mm | mm/min | min-1 | ap mm | ae mm | mm/min | min-1
R0.1 | 0.3 | 1.5 | 0.006 | 0.007 | 450 | 40000 | 0.004 | 0.005 | 300 | 40000 | 0.004 | 0.005 | 220 | 40000
| 0.5 | 2.5 | 0.006 | 0.007 | 400 | 40000 | 0.004 | 0.005 | 250 | 40000 | 0.004 | 0.005 | 190 | 40000
R0.15 | 0.5 | 1.7 | 0.01 | 0.01 | 450 | 40000 | 0.005 | 0.005 | 400 | 40000 | 0.005 | 0.005 | 300 | 40000
| 0.6 | 2 | 0.007 | 0.007 | 450 | 40000 | 0.005 | 0.005 | 350 | 40000 | 0.005 | 0.005 | 270 | 40000
| 0.75 | 2.5 | 0.007 | 0.007 | 400 | 40000 | 0.005 | 0.005 | 350 | 40000 | 0.005 | 0.005 | 250 | 40000
| 1 | 3.3 | 0.007 | 0.007 | 350 | 40000 | 0.005 | 0.005 | 300 | 40000 | 0.005 | 0.005 | 220 | 40000
R0.2 | 0.5 | 1.25 | 0.035 | 0.04 | 1100 | 40000 | 0.013 | 0.02 | 850 | 40000 | 0.013 | 0.02 | 650 | 35000
| 0.8 | 2 | 0.03 | 0.03 | 1000 | 40000 | 0.012 | 0.02 | 850 | 40000 | 0.012 | 0.02 | 600 | 35000
| 1 | 2.5 | 0.03 | 0.03 | 1000 | 40000 | 0.012 | 0.02 | 850 | 40000 | 0.012 | 0.02 | 600 | 35000
R0.25 | 1 | 2 | 0.03 | 0.03 | 1300 | 40000 | 0.015 | 0.02 | 1000 | 35000 | 0.015 | 0.02 | 700 | 30000
| 1.5 | 3 | 0.015 | 0.03 | 1000 | 40000 | 0.01 | 0.02 | 800 | 35000 | 0.01 | 0.02 | 500 | 30000
R0.3 | 1 | 1.7 | 0.045 | 0.06 | 1500 | 40000 | 0.03 | 0.05 | 1100 | 30000 | 0.03 | 0.05 | 800 | 25000
| 1.5 | 2.5 | 0.045 | 0.06 | 1500 | 40000 | 0.03 | 0.05 | 1100 | 30000 | 0.03 | 0.05 | 800 | 25000
| 2 | 3.3 | 0.045 | 0.06 | 1500 | 40000 | 0.03 | 0.05 | 1100 | 30000 | 0.03 | 0.05 | 800 | 25000
R0.5 | 2 | 2 | 0.15 | 0.2 | 3000 | 30000 | 0.12 | 0.1 | 2000 | 25000 | 0.075 | 0.1 | 1500 | 20000
| 2.5 | 2.5 | 0.15 | 0.2 | 3000 | 30000 | 0.12 | 0.1 | 2000 | 25000 | 0.075 | 0.1 | 1500 | 20000
| 3 | 3 | 0.15 | 0.2 | 3000 | 30000 | 0.12 | 0.1 | 2000 | 25000 | 0.075 | 0.1 | 1500 | 20000
R0.75 | 3 | 2 | 0.15 | 0.3 | 3800 | 30000 | 0.15 | 0.2 | 3000 | 25000 | 0.09 | 0.2 | 2200 | 20000
| 4 | 2.7 | 0.15 | 0.3 | 3000 | 25000 | 0.15 | 0.2 | 2400 | 22000 | 0.09 | 0.2 | 1800 | 18000
R1 | 3 | 1.5 | 0.3 | 0.5 | 3800 | 25000 | 0.22 | 0.3 | 3000 | 20000 | 0.15 | 0.3 | 2200 | 16000
| 4 | 2 | 0.3 | 0.5 | 3800 | 25000 | 0.22 | 0.3 | 3000 | 20000 | 0.15 | 0.3 | 2200 | 16000
| 6 | 3 | 0.3 | 0.3 | 3000 | 22000 | 0.22 | 0.3 | 2400 | 20000 | 0.15 | 0.3 | 1800 | 16000
R1.5 | 6 | 2 | 0.3 | 0.6 | 3800 | 18000 | 0.25 | 0.5 | 3000 | 15000 | 0.15 | 0.5 | 2250 | 12000
| 8 | 2.7 | 0.3 | 0.6 | 3800 | 18000 | 0.25 | 0.5 | 3000 | 15000 | 0.15 | 0.5 | 2250 | 12000
| 10 | 3.3 | 0.3 | 0.6 | 3200 | 18000 | 0.25 | 0.5 | 2600 | 15000 | 0.15 | 0.5 | 2000 | 12000
R2 | 8 | 2 | 0.3 | 0.8 | 3800 | 15000 | 0.25 | 0.6 | 3000 | 12000 | 0.18 | 0.6 | 2250 | 9500
| 10 | 2.5 | 0.3 | 0.8 | 3800 | 15000 | 0.25 | 0.6 | 3000 | 12000 | 0.18 | 0.6 | 2250 | 9500
| 12 | 3 | 0.3 | 0.8 | 3800 | 15000 | 0.25 | 0.6 | 3000 | 12000 | 0.18 | 0.6 | 2250 | 9500
R3 | 10 | 1.7 | 0.38 | 1.2 | 3800 | 8000 | 0.25 | 1 | 3000 | 7000 | 0.18 | 1 | 2250 | 5500
| 15 | 2.5 | 0.38 | 1.2 | 3800 | 8000 | 0.25 | 1 | 3000 | 7000 | 0.18 | 1 | 2250 | 5500
| 20 | 3.3 | 0.38 | 1.2 | 3800 | 8000 | 0.25 | 1 | 3000 | 7000 | 0.18 | 1 | 2250 | 5500
備 考 Notes |  |  | ※1 切込み量の、apは軸方向の切込み深さ、aeはピックフィードを示します。 ※2 機械剛性や被削材の保持状態等により切削条件を調整してください。 ※3 びびり等が発生する場合は、必要に応じて切削条件を調整してください。 ※4 コーナ部等の切削負荷が高くなる箇所では、特に切削条件の設定やツールパスなどに注意してください。 ※5 加工中の機械振動が大きい場合は、必要に応じて送り速度を調整してください。 ※6 切りくず排出が良好でない場合、工具のチッピングや折損の原因になる恐れがありますのでご注意ください。 ※7 回転数と送り速度は、同じ割合で調整してください。 ※8 工具突き出し量は出来るだけ短くしてください。 ※9 オイルミストクーラントをお奨めします。 ※1 Depth of Cut：ap = Axial Depth of Cut / ae = Radial Depth of Cut. ※2 Adjust milling condition according to machine rigidity and clamp condition of work material. ※3 In case of chattering etc., please adjust cutting conditions if necessary. ※4 At point where cutting load is high such as at corners, pay attention to setting cutting conditions and tool paths particularly. ※5 If machine tool vibration is high during machining, adjust the feed rate as necessary. ※6 Attention to a risk of chipping and breakage when insufficient chip flow. ※7 Adjust both spindle speed and feed at the same rate. ※8 Overhang of end mill should be as short as possible form spindle nose. ※9 We recommend using oil mist coolant.