## 完
MHRH430R
切削条件参考表 Recommended Milling Conditions
被削材 Work Material |  |  | 調質鋼 Prehardened Steels HPM・NAK （～42HRC） |  |  |  | 高硬度鋼 Hardened Steels HPM-38・STAVAX・SKD61 （～55HRC） |  |  |  | 高硬度鋼 Hardened Steels SKD11・PD613 （～62HRC） |  |  |  | ハイス High Speed Tool Steels SKH （～65HRC）
外径 Dia. | コーナ 半径 Corner Radius | 首下長 Under Neck Length | 回転数 Spindle Speed | 送り速度 Feed | 切込み量 Depth of Cut |  | 回転数 Spindle Speed | 送り速度 Feed | 切込み量 Depth of Cut |  | 回転数 Spindle Speed | 送り速度 Feed | 切込み量 Depth of Cut |  | 回転数 Spindle Speed | 送り速度 Feed | 切込み量 Depth of Cut
|  |  | min-1 | mm/min | ap mm | ae mm | min-1 | mm/min | ap mm | ae mm | min-1 | mm/min | ap mm | ae mm | min-1 | mm/min | ap mm | ae mm
0.1 | 0.01 | 0.3 | 40000 | 240 | 0.004 | 0.03 | 40000 | 200 | 0.003 | 0.02 | 40000 | 160 | 0.002 | 0.01 | 40000 | 120 | 0.002 | 0.01
|  | 0.5 | 40000 | 180 | 0.003 | 0.03 | 40000 | 150 | 0.002 | 0.02 | 40000 | 120 | 0.001 | 0.01 | 40000 | 90 | 0.001 | 0.01
0.15 | 0.01 | 0.3 | 40000 | 360 | 0.004 | 0.04 | 40000 | 300 | 0.003 | 0.03 | 40000 | 240 | 0.002 | 0.015 | 40000 | 180 | 0.002 | 0.01
|  | 0.5 | 40000 | 240 | 0.004 | 0.04 | 40000 | 200 | 0.003 | 0.03 | 40000 | 160 | 0.002 | 0.015 | 40000 | 120 | 0.002 | 0.01
|  | 0.75 | 40000 | 180 | 0.003 | 0.04 | 40000 | 150 | 0.002 | 0.03 | 40000 | 120 | 0.001 | 0.015 | 40000 | 90 | 0.001 | 0.01
|  | 1 | 40000 | 100 | 0.003 | 0.04 | 40000 | 80 | 0.002 | 0.03 | 40000 | 65 | 0.001 | 0.015 | 40000 | 50 | 0.001 | 0.01
| 0.02 | 0.3 | 40000 | 360 | 0.004 | 0.04 | 40000 | 300 | 0.003 | 0.03 | 40000 | 240 | 0.002 | 0.015 | 40000 | 180 | 0.002 | 0.01
|  | 0.5 | 40000 | 240 | 0.004 | 0.04 | 40000 | 200 | 0.003 | 0.03 | 40000 | 160 | 0.002 | 0.015 | 40000 | 120 | 0.002 | 0.01
|  | 0.75 | 40000 | 180 | 0.003 | 0.04 | 40000 | 150 | 0.002 | 0.03 | 40000 | 120 | 0.001 | 0.015 | 40000 | 90 | 0.001 | 0.01
|  | 1 | 40000 | 100 | 0.003 | 0.04 | 40000 | 80 | 0.002 | 0.03 | 40000 | 65 | 0.001 | 0.015 | 40000 | 50 | 0.001 | 0.01
0.2 | 0.02 | 0.3 | 30000 | 560 | 0.005 | 0.05 | 30000 | 480 | 0.003 | 0.04 | 30000 | 380 | 0.003 | 0.02 | 30000 | 280 | 0.003 | 0.01
|  | 0.5 | 30000 | 480 | 0.005 | 0.05 | 30000 | 400 | 0.003 | 0.04 | 30000 | 320 | 0.003 | 0.02 | 30000 | 240 | 0.003 | 0.01
|  | 1 | 30000 | 360 | 0.005 | 0.05 | 30000 | 300 | 0.003 | 0.04 | 30000 | 240 | 0.002 | 0.02 | 30000 | 160 | 0.002 | 0.01
|  | 1.5 | 30000 | 240 | 0.004 | 0.05 | 30000 | 200 | 0.002 | 0.04 | 30000 | 160 | 0.002 | 0.02 | 30000 | 120 | 0.001 | 0.01
|  | 2 | 30000 | 140 | 0.003 | 0.05 | 30000 | 100 | 0.002 | 0.04 | 30000 | 80 | 0.001 | 0.02 | 30000 | 60 | 0.001 | 0.01
| 0.05 | 0.3 | 30000 | 560 | 0.01 | 0.05 | 30000 | 480 | 0.003 | 0.04 | 30000 | 380 | 0.003 | 0.02 | 30000 | 280 | 0.003 | 0.01
|  | 0.5 | 30000 | 480 | 0.01 | 0.05 | 30000 | 400 | 0.003 | 0.04 | 30000 | 320 | 0.003 | 0.02 | 30000 | 240 | 0.003 | 0.01
|  | 1 | 30000 | 360 | 0.007 | 0.05 | 30000 | 300 | 0.003 | 0.04 | 30000 | 240 | 0.003 | 0.02 | 30000 | 160 | 0.003 | 0.01
|  | 1.5 | 30000 | 240 | 0.005 | 0.05 | 30000 | 200 | 0.002 | 0.04 | 30000 | 160 | 0.002 | 0.02 | 30000 | 120 | 0.002 | 0.01
|  | 2 | 30000 | 140 | 0.003 | 0.05 | 30000 | 100 | 0.002 | 0.04 | 30000 | 80 | 0.002 | 0.02 | 30000 | 60 | 0.002 | 0.01
0.3 | 0.02 | 0.5 | 30000 | 800 | 0.015 | 0.1 | 30000 | 680 | 0.003 | 0.08 | 30000 | 560 | 0.003 | 0.04 | 30000 | 450 | 0.003 | 0.03
|  | 1 | 30000 | 700 | 0.015 | 0.1 | 30000 | 600 | 0.003 | 0.08 | 30000 | 500 | 0.003 | 0.04 | 30000 | 400 | 0.003 | 0.03
|  | 1.5 | 30000 | 480 | 0.01 | 0.1 | 30000 | 400 | 0.003 | 0.08 | 30000 | 320 | 0.003 | 0.04 | 30000 | 240 | 0.003 | 0.03
|  | 2 | 30000 | 360 | 0.007 | 0.1 | 30000 | 300 | 0.003 | 0.08 | 30000 | 240 | 0.003 | 0.04 | 25000 | 200 | 0.003 | 0.03
|  | 2.5 | 30000 | 300 | 0.005 | 0.1 | 25000 | 200 | 0.002 | 0.08 | 25000 | 160 | 0.002 | 0.04 | 20000 | 120 | 0.002 | 0.03
|  | 3 | 30000 | 140 | 0.004 | 0.1 | 25000 | 100 | 0.002 | 0.08 | 25000 | 80 | 0.002 | 0.04 | 20000 | 60 | 0.002 | 0.03
| 0.05 | 0.5 | 30000 | 800 | 0.02 | 0.1 | 30000 | 680 | 0.003 | 0.08 | 30000 | 560 | 0.003 | 0.04 | 30000 | 450 | 0.003 | 0.03
|  | 1 | 30000 | 700 | 0.02 | 0.1 | 30000 | 600 | 0.003 | 0.08 | 30000 | 500 | 0.003 | 0.04 | 30000 | 400 | 0.003 | 0.03
|  | 1.5 | 30000 | 480 | 0.015 | 0.1 | 30000 | 400 | 0.003 | 0.08 | 30000 | 320 | 0.003 | 0.04 | 30000 | 240 | 0.003 | 0.03
|  | 2 | 30000 | 360 | 0.01 | 0.1 | 30000 | 300 | 0.003 | 0.08 | 30000 | 240 | 0.003 | 0.04 | 25000 | 200 | 0.003 | 0.03
|  | 2.5 | 30000 | 300 | 0.007 | 0.1 | 25000 | 200 | 0.002 | 0.08 | 25000 | 160 | 0.002 | 0.04 | 20000 | 120 | 0.002 | 0.03
|  | 3 | 30000 | 140 | 0.005 | 0.1 | 25000 | 100 | 0.002 | 0.08 | 25000 | 80 | 0.002 | 0.04 | 20000 | 60 | 0.002 | 0.03
0.4 | 0.02 | 0.5 | 30000 | 1000 | 0.015 | 0.12 | 30000 | 900 | 0.005 | 0.1 | 28000 | 780 | 0.005 | 0.05 | 25000 | 660 | 0.004 | 0.04
|  | 1 | 30000 | 900 | 0.015 | 0.12 | 30000 | 800 | 0.005 | 0.1 | 28000 | 700 | 0.005 | 0.05 | 25000 | 600 | 0.004 | 0.04
|  | 1.5 | 30000 | 800 | 0.012 | 0.12 | 30000 | 700 | 0.005 | 0.1 | 28000 | 600 | 0.005 | 0.05 | 25000 | 520 | 0.004 | 0.04
|  | 2 | 30000 | 720 | 0.01 | 0.12 | 30000 | 600 | 0.005 | 0.1 | 25000 | 500 | 0.005 | 0.05 | 25000 | 440 | 0.003 | 0.04
|  | 2.5 | 30000 | 680 | 0.008 | 0.12 | 28000 | 560 | 0.004 | 0.1 | 25000 | 480 | 0.004 | 0.05 | 20000 | 360 | 0.003 | 0.04
|  | 3 | 30000 | 640 | 0.008 | 0.12 | 25000 | 500 | 0.004 | 0.1 | 23000 | 440 | 0.003 | 0.05 | 18000 | 320 | 0.002 | 0.04
|  | 4 | 30000 | 500 | 0.006 | 0.12 | 25000 | 400 | 0.003 | 0.1 | 20000 | 320 | 0.002 | 0.05 | 18000 | 240 | 0.002 | 0.04
| 0.05 | 0.5 | 30000 | 1000 | 0.025 | 0.12 | 30000 | 900 | 0.005 | 0.1 | 28000 | 780 | 0.005 | 0.05 | 25000 | 660 | 0.005 | 0.04
|  | 1 | 30000 | 900 | 0.025 | 0.12 | 30000 | 800 | 0.005 | 0.1 | 28000 | 700 | 0.005 | 0.05 | 25000 | 600 | 0.005 | 0.04
|  | 1.5 | 30000 | 800 | 0.022 | 0.12 | 30000 | 700 | 0.005 | 0.1 | 28000 | 600 | 0.005 | 0.05 | 25000 | 520 | 0.005 | 0.04
|  | 2 | 30000 | 720 | 0.02 | 0.12 | 30000 | 600 | 0.005 | 0.1 | 25000 | 500 | 0.005 | 0.05 | 25000 | 440 | 0.005 | 0.04
|  | 2.5 | 30000 | 680 | 0.015 | 0.12 | 28000 | 560 | 0.004 | 0.1 | 25000 | 480 | 0.004 | 0.05 | 20000 | 360 | 0.004 | 0.04
|  | 3 | 30000 | 640 | 0.015 | 0.12 | 25000 | 500 | 0.004 | 0.1 | 23000 | 440 | 0.003 | 0.05 | 18000 | 320 | 0.003 | 0.04
|  | 4 | 30000 | 500 | 0.01 | 0.12 | 25000 | 400 | 0.003 | 0.1 | 20000 | 320 | 0.002 | 0.05 | 18000 | 240 | 0.002 | 0.04
| 0.1 | 1 | 30000 | 900 | 0.025 | 0.12 | 30000 | 800 | 0.005 | 0.1 | 28000 | 700 | 0.005 | 0.05 | 25000 | 600 | 0.005 | 0.04
|  | 2 | 30000 | 720 | 0.02 | 0.12 | 30000 | 600 | 0.005 | 0.1 | 25000 | 500 | 0.005 | 0.05 | 25000 | 440 | 0.005 | 0.04
|  | 3 | 30000 | 640 | 0.015 | 0.12 | 25000 | 500 | 0.004 | 0.1 | 23000 | 440 | 0.003 | 0.05 | 18000 | 320 | 0.003 | 0.04
|  | 4 | 30000 | 500 | 0.01 | 0.12 | 25000 | 400 | 0.003 | 0.1 | 20000 | 320 | 0.002 | 0.05 | 18000 | 240 | 0.002 | 0.04
0.5 | 0.02 | 1 | 30000 | 1200 | 0.016 | 0.14 | 25000 | 1000 | 0.008 | 0.15 | 23000 | 900 | 0.006 | 0.1 | 20000 | 800 | 0.004 | 0.08
|  | 2 | 30000 | 1000 | 0.014 | 0.14 | 25000 | 840 | 0.007 | 0.15 | 23000 | 720 | 0.005 | 0.1 | 20000 | 600 | 0.003 | 0.08
|  | 3 | 30000 | 840 | 0.012 | 0.14 | 25000 | 700 | 0.006 | 0.15 | 23000 | 640 | 0.004 | 0.1 | 20000 | 560 | 0.003 | 0.08
|  | 4 | 25000 | 760 | 0.01 | 0.14 | 25000 | 600 | 0.004 | 0.15 | 23000 | 480 | 0.002 | 0.1 | 20000 | 360 | 0.002 | 0.08
|  | 5 | 25000 | 600 | 0.008 | 0.14 | 20000 | 400 | 0.003 | 0.15 | 18000 | 300 | 0.002 | 0.1 | 16000 | 200 | 0.002 | 0.08
|  | 6 | 25000 | 500 | 0.004 | 0.14 | 20000 | 320 | 0.002 | 0.15 | 18000 | 200 | 0.001 | 0.1 | 16000 | 140 | 0.001 | 0.08
| 0.05 0.1 | 1 | 30000 | 1200 | 0.03 | 0.14 | 25000 | 1000 | 0.01 | 0.15 | 23000 | 900 | 0.007 | 0.1 | 20000 | 800 | 0.005 | 0.08
|  | 2 | 30000 | 1000 | 0.025 | 0.14 | 25000 | 840 | 0.01 | 0.15 | 23000 | 720 | 0.007 | 0.1 | 20000 | 600 | 0.005 | 0.08
|  | 3 | 30000 | 840 | 0.02 | 0.14 | 25000 | 700 | 0.008 | 0.15 | 23000 | 640 | 0.005 | 0.1 | 20000 | 560 | 0.003 | 0.08
|  | 4 | 25000 | 760 | 0.015 | 0.14 | 25000 | 600 | 0.005 | 0.15 | 23000 | 480 | 0.003 | 0.1 | 20000 | 360 | 0.002 | 0.08
|  | 5 | 25000 | 600 | 0.01 | 0.14 | 20000 | 400 | 0.004 | 0.15 | 18000 | 300 | 0.003 | 0.1 | 16000 | 200 | 0.002 | 0.08
|  | 6 | 25000 | 500 | 0.008 | 0.14 | 20000 | 320 | 0.003 | 0.15 | 18000 | 200 | 0.002 | 0.1 | 16000 | 140 | 0.001 | 0.08
0.6 | 0.02 | 2 | 30000 | 1200 | 0.016 | 0.2 | 25000 | 1000 | 0.012 | 0.2 | 23000 | 800 | 0.006 | 0.15 | 20000 | 640 | 0.004 | 0.1
|  | 4 | 25000 | 900 | 0.012 | 0.2 | 23000 | 800 | 0.007 | 0.2 | 20000 | 600 | 0.004 | 0.15 | 18000 | 400 | 0.003 | 0.1
|  | 6 | 23000 | 600 | 0.008 | 0.2 | 20000 | 400 | 0.005 | 0.2 | 18000 | 300 | 0.003 | 0.15 | 12000 | 200 | 0.002 | 0.1
|  | 8 | 18000 | 400 | 0.006 | 0.2 | 16000 | 300 | 0.003 | 0.2 | 14000 | 200 | 0.001 | 0.15 | 10000 | 160 | 0.001 | 0.1
|  | 10 | 16000 | 240 | 0.003 | 0.2 | 14000 | 200 | 0.001 | 0.2 | 12000 | 160 | 0.001 | 0.15 | 8000 | 100 | 0.001 | 0.1
| 0.05 0.1 | 2 | 30000 | 1200 | 0.035 | 0.2 | 25000 | 1000 | 0.02 | 0.2 | 23000 | 800 | 0.01 | 0.15 | 20000 | 640 | 0.007 | 0.1
|  | 4 | 25000 | 900 | 0.025 | 0.2 | 23000 | 800 | 0.015 | 0.2 | 20000 | 600 | 0.007 | 0.15 | 18000 | 400 | 0.005 | 0.1
|  | 6 | 23000 | 600 | 0.015 | 0.2 | 20000 | 400 | 0.008 | 0.2 | 18000 | 300 | 0.005 | 0.15 | 12000 | 200 | 0.003 | 0.1
|  | 8 | 18000 | 400 | 0.01 | 0.2 | 16000 | 300 | 0.005 | 0.2 | 14000 | 200 | 0.002 | 0.15 | 10000 | 160 | 0.001 | 0.1
|  | 10 | 16000 | 240 | 0.005 | 0.2 | 14000 | 200 | 0.002 | 0.2 | 12000 | 160 | 0.001 | 0.15 | 8000 | 100 | 0.001 | 0.1
0.7 | 0.02 | 2 | 30000 | 1800 | 0.016 | 0.25 | 25000 | 1400 | 0.012 | 0.25 | 23000 | 1200 | 0.006 | 0.15 | 20000 | 900 | 0.003 | 0.12
|  | 4 | 28000 | 1400 | 0.012 | 0.25 | 25000 | 1200 | 0.008 | 0.25 | 23000 | 1000 | 0.005 | 0.15 | 20000 | 700 | 0.002 | 0.12
|  | 6 | 25000 | 1000 | 0.008 | 0.25 | 20000 | 700 | 0.005 | 0.25 | 18000 | 500 | 0.003 | 0.15 | 16000 | 400 | 0.002 | 0.12
| 0.05 0.1 | 2 | 30000 | 1800 | 0.04 | 0.25 | 25000 | 1400 | 0.03 | 0.25 | 23000 | 1200 | 0.015 | 0.15 | 20000 | 900 | 0.01 | 0.12
|  | 4 | 28000 | 1400 | 0.03 | 0.25 | 25000 | 1200 | 0.02 | 0.25 | 23000 | 1000 | 0.01 | 0.15 | 20000 | 700 | 0.007 | 0.12
|  | 6 | 25000 | 1000 | 0.02 | 0.25 | 20000 | 700 | 0.01 | 0.25 | 18000 | 500 | 0.007 | 0.15 | 16000 | 400 | 0.005 | 0.12
0.8 | 0.02 | 2 | 28000 | 2000 | 0.016 | 0.3 | 25000 | 1600 | 0.014 | 0.25 | 23000 | 1400 | 0.006 | 0.16 | 20000 | 1000 | 0.005 | 0.14
|  | 4 | 28000 | 1800 | 0.012 | 0.3 | 25000 | 1400 | 0.008 | 0.25 | 23000 | 1200 | 0.005 | 0.16 | 20000 | 800 | 0.003 | 0.14
|  | 6 | 23000 | 1400 | 0.009 | 0.3 | 20000 | 1100 | 0.006 | 0.25 | 18000 | 900 | 0.004 | 0.16 | 16000 | 650 | 0.002 | 0.14
|  | 8 | 18000 | 1000 | 0.006 | 0.3 | 16000 | 800 | 0.003 | 0.25 | 14000 | 600 | 0.002 | 0.16 | 12000 | 400 | 0.002 | 0.14
| 0.05 0.1 0.2 | 2 | 28000 | 2000 | 0.05 | 0.3 | 25000 | 1600 | 0.03 | 0.25 | 23000 | 1400 | 0.02 | 0.16 | 20000 | 1000 | 0.015 | 0.14
|  | 4 | 28000 | 1800 | 0.045 | 0.3 | 25000 | 1400 | 0.025 | 0.25 | 23000 | 1200 | 0.015 | 0.16 | 20000 | 800 | 0.01 | 0.14
|  | 6 | 23000 | 1400 | 0.03 | 0.3 | 20000 | 1100 | 0.02 | 0.25 | 18000 | 900 | 0.01 | 0.16 | 16000 | 650 | 0.007 | 0.14
|  | 8 | 18000 | 1000 | 0.02 | 0.3 | 16000 | 800 | 0.01 | 0.25 | 14000 | 600 | 0.005 | 0.16 | 12000 | 400 | 0.005 | 0.14
|  | 12 | 16000 | 600 | 0.007 | 0.3 | 14000 | 400 | 0.005 | 0.25 | 12000 | 240 | 0.003 | 0.16 | 10000 | 160 | 0.001 | 0.14
0.9 | 0.1 | 4 | 25000 | 2200 | 0.05 | 0.3 | 25000 | 1700 | 0.03 | 0.3 | 20000 | 1400 | 0.02 | 0.2 | 18000 | 1200 | 0.01 | 0.15
|  | 8 | 18000 | 1000 | 0.03 | 0.3 | 16000 | 800 | 0.01 | 0.3 | 14000 | 700 | 0.008 | 0.2 | 10000 | 500 | 0.005 | 0.15
1 | 0.02 | 1.5 | 30000 | 3000 | 0.016 | 0.35 | 25000 | 2400 | 0.012 | 0.3 | 21000 | 2100 | 0.01 | 0.25 | 17000 | 1500 | 0.008 | 0.2
|  | 2 | 30000 | 2800 | 0.016 | 0.35 | 25000 | 2300 | 0.012 | 0.3 | 21000 | 2000 | 0.01 | 0.25 | 17000 | 1400 | 0.008 | 0.2
|  | 2.5 | 29000 | 2700 | 0.016 | 0.35 | 24000 | 2200 | 0.012 | 0.3 | 20000 | 1900 | 0.01 | 0.25 | 16500 | 1350 | 0.008 | 0.2
|  | 3 | 28000 | 2500 | 0.016 | 0.35 | 23000 | 2100 | 0.012 | 0.3 | 20000 | 1800 | 0.01 | 0.25 | 16000 | 1300 | 0.008 | 0.2
|  | 4 | 25000 | 2200 | 0.014 | 0.35 | 21000 | 1800 | 0.01 | 0.3 | 18000 | 1500 | 0.008 | 0.25 | 14000 | 1100 | 0.005 | 0.2
|  | 5 | 23000 | 1900 | 0.012 | 0.35 | 19000 | 1600 | 0.008 | 0.3 | 16000 | 1400 | 0.005 | 0.25 | 13000 | 1000 | 0.003 | 0.2
|  | 6 | 20000 | 1700 | 0.01 | 0.35 | 16000 | 1400 | 0.008 | 0.3 | 14000 | 1200 | 0.005 | 0.25 | 11000 | 850 | 0.003 | 0.2
|  | 8 | 18000 | 1400 | 0.008 | 0.35 | 15000 | 1100 | 0.006 | 0.3 | 13000 | 900 | 0.005 | 0.25 | 10000 | 650 | 0.002 | 0.2
|  | 10 | 16000 | 1000 | 0.006 | 0.35 | 13000 | 800 | 0.004 | 0.3 | 11000 | 700 | 0.003 | 0.25 | 9000 | 500 | 0.002 | 0.2
| 0.05 0.1 0.2 0.3 | 1.5 | 30000 | 3000 | 0.065 | 0.35 | 25000 | 2400 | 0.05 | 0.3 | 21000 | 2100 | 0.04 | 0.25 | 17000 | 1500 | 0.03 | 0.2
|  | 2 | 30000 | 2800 | 0.065 | 0.35 | 25000 | 2300 | 0.05 | 0.3 | 21000 | 2000 | 0.04 | 0.25 | 17000 | 1400 | 0.03 | 0.2
|  | 2.5 | 29000 | 2700 | 0.06 | 0.35 | 24000 | 2200 | 0.05 | 0.3 | 20000 | 1900 | 0.04 | 0.25 | 16500 | 1350 | 0.03 | 0.2
|  | 3 | 28000 | 2500 | 0.06 | 0.35 | 23000 | 2100 | 0.05 | 0.3 | 20000 | 1800 | 0.04 | 0.25 | 16000 | 1300 | 0.03 | 0.2
|  | 4 | 25000 | 2200 | 0.055 | 0.35 | 21000 | 1800 | 0.04 | 0.3 | 18000 | 1500 | 0.03 | 0.25 | 14000 | 1100 | 0.02 | 0.2
|  | 5 | 23000 | 1900 | 0.05 | 0.35 | 19000 | 1600 | 0.03 | 0.3 | 16000 | 1400 | 0.02 | 0.25 | 13000 | 1000 | 0.01 | 0.2
|  | 6 | 20000 | 1700 | 0.045 | 0.35 | 16000 | 1400 | 0.02 | 0.3 | 14000 | 1200 | 0.01 | 0.25 | 11000 | 850 | 0.007 | 0.2
|  | 8 | 18000 | 1400 | 0.035 | 0.35 | 15000 | 1100 | 0.015 | 0.3 | 13000 | 900 | 0.008 | 0.25 | 10000 | 650 | 0.005 | 0.2
|  | 10 | 16000 | 1000 | 0.025 | 0.35 | 13000 | 800 | 0.01 | 0.3 | 11000 | 700 | 0.006 | 0.25 | 9000 | 500 | 0.005 | 0.2
1.2 | 0.1 0.2 0.3 | 5 | 24000 | 2200 | 0.06 | 0.45 | 20000 | 1800 | 0.045 | 0.4 | 17000 | 1500 | 0.03 | 0.3 | 14000 | 1100 | 0.02 | 0.2
|  | 10 | 16000 | 1400 | 0.04 | 0.45 | 13000 | 1100 | 0.03 | 0.4 | 11000 | 950 | 0.01 | 0.3 | 9000 | 700 | 0.005 | 0.2
1.5 | 0.02 | 3 | 28000 | 2800 | 0.016 | 0.55 | 23000 | 2300 | 0.012 | 0.5 | 20000 | 2000 | 0.01 | 0.4 | 16000 | 1400 | 0.008 | 0.3
|  | 4 | 25000 | 2400 | 0.016 | 0.55 | 21000 | 2000 | 0.012 | 0.5 | 18000 | 1700 | 0.01 | 0.4 | 14000 | 1200 | 0.008 | 0.3
|  | 6 | 23000 | 2200 | 0.014 | 0.55 | 19000 | 1800 | 0.01 | 0.5 | 16000 | 1500 | 0.008 | 0.4 | 13000 | 1100 | 0.005 | 0.3
|  | 8 | 20000 | 1800 | 0.014 | 0.55 | 16000 | 1500 | 0.01 | 0.5 | 14000 | 1300 | 0.008 | 0.4 | 11000 | 900 | 0.003 | 0.3
|  | 10 | 18000 | 1600 | 0.013 | 0.55 | 15000 | 1300 | 0.008 | 0.5 | 13000 | 1100 | 0.006 | 0.4 | 10000 | 750 | 0.003 | 0.3
|  | 12 | 16000 | 1400 | 0.012 | 0.55 | 13000 | 1100 | 0.008 | 0.5 | 11000 | 950 | 0.005 | 0.4 | 9000 | 650 | 0.002 | 0.3
|  | 15 | 14000 | 1000 | 0.008 | 0.55 | 11000 | 800 | 0.005 | 0.5 | 9000 | 700 | 0.003 | 0.4 | 7000 | 500 | 0.002 | 0.3
| 0.05 0.1 0.2 0.3 0.5 | 3 | 28000 | 2800 | 0.1 | 0.55 | 23000 | 2300 | 0.05 | 0.5 | 20000 | 2000 | 0.04 | 0.4 | 16000 | 1400 | 0.03 | 0.3
|  | 4 | 25000 | 2400 | 0.08 | 0.55 | 21000 | 2000 | 0.05 | 0.5 | 18000 | 1700 | 0.04 | 0.4 | 14000 | 1200 | 0.03 | 0.3
|  | 6 | 23000 | 2200 | 0.08 | 0.55 | 19000 | 1800 | 0.045 | 0.5 | 16000 | 1500 | 0.03 | 0.4 | 13000 | 1100 | 0.02 | 0.3
|  | 8 | 20000 | 1800 | 0.06 | 0.55 | 16000 | 1500 | 0.04 | 0.5 | 14000 | 1300 | 0.025 | 0.4 | 11000 | 900 | 0.01 | 0.3
|  | 10 | 18000 | 1600 | 0.06 | 0.55 | 15000 | 1300 | 0.03 | 0.5 | 13000 | 1100 | 0.02 | 0.4 | 10000 | 750 | 0.01 | 0.3
|  | 12 | 16000 | 1400 | 0.06 | 0.55 | 13000 | 1100 | 0.03 | 0.5 | 11000 | 950 | 0.02 | 0.4 | 9000 | 650 | 0.007 | 0.3
|  | 15 | 14000 | 1000 | 0.03 | 0.55 | 11000 | 800 | 0.02 | 0.5 | 9000 | 700 | 0.007 | 0.4 | 7000 | 500 | 0.005 | 0.3
2 | 0.02 | 3 | 25000 | 3000 | 0.02 | 0.7 | 22000 | 2500 | 0.015 | 0.6 | 19000 | 2100 | 0.012 | 0.5 | 15000 | 1500 | 0.008 | 0.35
|  | 4 | 24000 | 2800 | 0.02 | 0.7 | 20000 | 2300 | 0.015 | 0.6 | 17000 | 2000 | 0.012 | 0.5 | 14000 | 1400 | 0.008 | 0.35
|  | 6 | 22000 | 2500 | 0.018 | 0.7 | 18000 | 2100 | 0.015 | 0.6 | 15000 | 1800 | 0.012 | 0.5 | 12000 | 1300 | 0.008 | 0.35
|  | 8 | 20000 | 2200 | 0.016 | 0.7 | 16000 | 1800 | 0.012 | 0.6 | 14000 | 1500 | 0.01 | 0.5 | 11000 | 1100 | 0.005 | 0.35
|  | 10 | 18000 | 1900 | 0.015 | 0.7 | 14000 | 1500 | 0.012 | 0.6 | 13000 | 1300 | 0.008 | 0.5 | 10000 | 950 | 0.005 | 0.35
|  | 12 | 16000 | 1700 | 0.014 | 0.7 | 13000 | 1400 | 0.01 | 0.6 | 11000 | 1200 | 0.008 | 0.5 | 9000 | 850 | 0.003 | 0.35
|  | 16 | 14000 | 1400 | 0.012 | 0.7 | 11000 | 1100 | 0.008 | 0.6 | 9500 | 950 | 0.005 | 0.5 | 7500 | 650 | 0.002 | 0.35
|  | 20 | 10000 | 800 | 0.01 | 0.7 | 8000 | 650 | 0.005 | 0.6 | 7000 | 550 | 0.003 | 0.5 | 5500 | 400 | 0.002 | 0.35
| 0.05 0.1 0.2 0.3 0.5 | 3 | 25000 | 3000 | 0.13 | 0.7 | 22000 | 2500 | 0.06 | 0.6 | 19000 | 2100 | 0.05 | 0.5 | 15000 | 1500 | 0.03 | 0.35
|  | 4 | 24000 | 2800 | 0.13 | 0.7 | 20000 | 2300 | 0.06 | 0.6 | 17000 | 2000 | 0.05 | 0.5 | 14000 | 1400 | 0.03 | 0.35
|  | 6 | 22000 | 2500 | 0.12 | 0.7 | 18000 | 2100 | 0.06 | 0.6 | 15000 | 1800 | 0.05 | 0.5 | 12000 | 1300 | 0.03 | 0.35
|  | 8 | 20000 | 2200 | 0.11 | 0.7 | 16000 | 1800 | 0.05 | 0.6 | 14000 | 1500 | 0.04 | 0.5 | 11000 | 1100 | 0.02 | 0.35
|  | 10 | 18000 | 1900 | 0.1 | 0.7 | 14000 | 1500 | 0.05 | 0.6 | 13000 | 1300 | 0.03 | 0.5 | 10000 | 950 | 0.015 | 0.35
|  | 12 | 16000 | 1700 | 0.09 | 0.7 | 13000 | 1400 | 0.04 | 0.6 | 11000 | 1200 | 0.03 | 0.5 | 9000 | 850 | 0.01 | 0.35
|  | 16 | 14000 | 1400 | 0.07 | 0.7 | 11000 | 1100 | 0.03 | 0.6 | 9500 | 950 | 0.02 | 0.5 | 7500 | 650 | 0.007 | 0.35
|  | 20 | 10000 | 800 | 0.05 | 0.7 | 8000 | 650 | 0.02 | 0.6 | 7000 | 550 | 0.01 | 0.5 | 5500 | 400 | 0.005 | 0.35
2.5 | 0.1 0.2 0.3 0.5 | 5 | 20000 | 2800 | 0.16 | 0.85 | 20000 | 2400 | 0.08 | 0.7 | 16000 | 1800 | 0.05 | 0.5 | 13000 | 1300 | 0.03 | 0.5
|  | 10 | 16000 | 2200 | 0.14 | 0.85 | 13000 | 1800 | 0.07 | 0.7 | 11000 | 1500 | 0.05 | 0.5 | 9000 | 1100 | 0.03 | 0.5
|  | 15 | 14000 | 1800 | 0.11 | 0.85 | 12000 | 1600 | 0.05 | 0.7 | 9000 | 1100 | 0.03 | 0.5 | 7000 | 750 | 0.02 | 0.5
|  | 20 | 11000 | 1400 | 0.08 | 0.85 | 9000 | 1100 | 0.04 | 0.7 | 7500 | 950 | 0.02 | 0.5 | 6000 | 650 | 0.01 | 0.5
|  | 30 | 7000 | 800 | 0.03 | 0.85 | 5500 | 650 | 0.01 | 0.7 | 4500 | 550 | 0.01 | 0.5 | 3500 | 400 | 0.005 | 0.5
3 | 0.05 | 4 | 18000 | 2800 | 0.18 | 1 | 15000 | 2300 | 0.1 | 0.8 | 13000 | 2000 | 0.07 | 0.7 | 10000 | 1400 | 0.05 | 0.6
|  | 6 | 16000 | 2500 | 0.17 | 1 | 13000 | 2100 | 0.1 | 0.8 | 11000 | 1800 | 0.07 | 0.7 | 9000 | 1300 | 0.05 | 0.6
|  | 8 | 14000 | 2200 | 0.16 | 1 | 11000 | 1800 | 0.1 | 0.8 | 9500 | 1500 | 0.07 | 0.7 | 7500 | 1100 | 0.05 | 0.6
|  | 10 | 13800 | 2100 | 0.16 | 1 | 11000 | 1700 | 0.09 | 0.8 | 9500 | 1400 | 0.06 | 0.7 | 7500 | 1000 | 0.04 | 0.6
|  | 12 | 13500 | 2000 | 0.16 | 1 | 11000 | 1600 | 0.08 | 0.8 | 9500 | 1400 | 0.06 | 0.7 | 7500 | 1000 | 0.04 | 0.6
|  | 14 | 12800 | 1900 | 0.15 | 1 | 10000 | 1500 | 0.07 | 0.8 | 9000 | 1300 | 0.05 | 0.7 | 7200 | 940 | 0.03 | 0.6
|  | 16 | 12000 | 1800 | 0.14 | 1 | 10000 | 1500 | 0.07 | 0.8 | 8500 | 1300 | 0.05 | 0.7 | 7000 | 900 | 0.03 | 0.6
|  | 20 | 10000 | 1400 | 0.12 | 1 | 8000 | 1100 | 0.05 | 0.8 | 7000 | 950 | 0.04 | 0.7 | 5500 | 700 | 0.02 | 0.6
| 0.1 0.2 0.3 0.5 | 4 | 18000 | 2800 | 0.18 | 1 | 15000 | 2300 | 0.1 | 0.8 | 13000 | 2000 | 0.07 | 0.7 | 10000 | 1400 | 0.05 | 0.6
|  | 6 | 16000 | 2500 | 0.17 | 1 | 13000 | 2100 | 0.1 | 0.8 | 11000 | 1800 | 0.07 | 0.7 | 9000 | 1300 | 0.05 | 0.6
|  | 8 | 14000 | 2200 | 0.16 | 1 | 11000 | 1800 | 0.1 | 0.8 | 9500 | 1500 | 0.07 | 0.7 | 7500 | 1100 | 0.05 | 0.6
|  | 10 | 13800 | 2100 | 0.16 | 1 | 11000 | 1700 | 0.09 | 0.8 | 9500 | 1400 | 0.06 | 0.7 | 7500 | 1000 | 0.04 | 0.6
|  | 12 | 13500 | 2000 | 0.16 | 1 | 11000 | 1600 | 0.08 | 0.8 | 9500 | 1400 | 0.06 | 0.7 | 7500 | 1000 | 0.04 | 0.6
|  | 14 | 12800 | 1900 | 0.15 | 1 | 10000 | 1500 | 0.07 | 0.8 | 9000 | 1300 | 0.05 | 0.7 | 7200 | 940 | 0.03 | 0.6
|  | 16 | 12000 | 1800 | 0.14 | 1 | 10000 | 1500 | 0.07 | 0.8 | 8500 | 1300 | 0.05 | 0.7 | 7000 | 900 | 0.03 | 0.6
|  | 20 | 10000 | 1400 | 0.12 | 1 | 8000 | 1100 | 0.05 | 0.8 | 7000 | 950 | 0.04 | 0.7 | 5500 | 700 | 0.02 | 0.6
|  | 25 | 9000 | 1200 | 0.08 | 1 | 7500 | 1000 | 0.04 | 0.8 | 6500 | 850 | 0.02 | 0.7 | 5000 | 600 | 0.01 | 0.6
|  | 30 | 8000 | 800 | 0.06 | 1 | 6500 | 650 | 0.03 | 0.8 | 5500 | 550 | 0.02 | 0.7 | 4500 | 400 | 0.007 | 0.6
| 1 | 6 | 16000 | 2500 | 0.17 | 1 | 13000 | 2100 | 0.1 | 0.8 | 11000 | 1800 | 0.07 | 0.7 | 9000 | 1300 | 0.05 | 0.6
|  | 8 | 14000 | 2200 | 0.16 | 1 | 11000 | 1800 | 0.1 | 0.8 | 9500 | 1500 | 0.07 | 0.7 | 7500 | 1100 | 0.05 | 0.6
|  | 10 | 13800 | 2100 | 0.16 | 1 | 11000 | 1700 | 0.09 | 0.8 | 9500 | 1400 | 0.06 | 0.7 | 7500 | 1000 | 0.04 | 0.6
|  | 12 | 13500 | 2000 | 0.16 | 1 | 11000 | 1600 | 0.08 | 0.8 | 9500 | 1400 | 0.06 | 0.7 | 7500 | 1000 | 0.04 | 0.6
|  | 14 | 12800 | 1900 | 0.15 | 1 | 10000 | 1500 | 0.07 | 0.8 | 9000 | 1300 | 0.05 | 0.7 | 7200 | 940 | 0.03 | 0.6
|  | 16 | 12000 | 1800 | 0.14 | 1 | 10000 | 1500 | 0.07 | 0.8 | 8500 | 1300 | 0.05 | 0.7 | 7000 | 900 | 0.03 | 0.6
|  | 20 | 10000 | 1400 | 0.12 | 1 | 8000 | 1100 | 0.05 | 0.8 | 7000 | 950 | 0.04 | 0.7 | 5500 | 700 | 0.02 | 0.6
|  | 25 | 9000 | 1200 | 0.08 | 1 | 7500 | 1000 | 0.04 | 0.8 | 6500 | 850 | 0.02 | 0.7 | 5000 | 600 | 0.01 | 0.6
|  | 30 | 8000 | 800 | 0.06 | 1 | 6500 | 650 | 0.03 | 0.8 | 5500 | 550 | 0.02 | 0.7 | 4500 | 400 | 0.007 | 0.6
4 | 0.05 | 8 | 12000 | 2600 | 0.25 | 1.4 | 10000 | 2100 | 0.15 | 1.2 | 8500 | 1800 | 0.08 | 1 | 7000 | 1300 | 0.06 | 0.8
|  | 12 | 12000 | 2600 | 0.25 | 1.4 | 10000 | 2100 | 0.15 | 1.2 | 8500 | 1800 | 0.08 | 1 | 7000 | 1300 | 0.06 | 0.8
|  | 16 | 10000 | 2200 | 0.17 | 1.4 | 8000 | 1800 | 0.1 | 1.2 | 7000 | 1500 | 0.06 | 1 | 5500 | 1100 | 0.05 | 0.8
|  | 20 | 9000 | 1900 | 0.15 | 1.4 | 7200 | 1500 | 0.09 | 1.2 | 6300 | 1300 | 0.06 | 1 | 5000 | 950 | 0.04 | 0.8
|  | 24 | 8000 | 1600 | 0.14 | 1.4 | 6500 | 1300 | 0.08 | 1.2 | 5500 | 1100 | 0.05 | 1 | 4500 | 750 | 0.03 | 0.8
|  | 28 | 7200 | 1400 | 0.11 | 1.4 | 6000 | 1200 | 0.05 | 1.2 | 5000 | 1000 | 0.03 | 1 | 4000 | 700 | 0.02 | 0.8
|  | 32 | 6500 | 1300 | 0.08 | 1.4 | 5500 | 1100 | 0.04 | 1.2 | 4500 | 950 | 0.02 | 1 | 3500 | 650 | 0.01 | 0.8
| 0.1 0.2 0.3 0.5 1 | 8 | 12000 | 2600 | 0.25 | 1.4 | 10000 | 2100 | 0.15 | 1.2 | 8500 | 1800 | 0.08 | 1 | 7000 | 1300 | 0.06 | 0.8
|  | 10 | 12000 | 2600 | 0.25 | 1.4 | 10000 | 2100 | 0.15 | 1.2 | 8500 | 1800 | 0.08 | 1 | 7000 | 1300 | 0.06 | 0.8
|  | 12 | 12000 | 2600 | 0.25 | 1.4 | 10000 | 2100 | 0.15 | 1.2 | 8500 | 1800 | 0.08 | 1 | 7000 | 1300 | 0.06 | 0.8
|  | 16 | 10000 | 2200 | 0.17 | 1.4 | 8000 | 1800 | 0.1 | 1.2 | 7000 | 1500 | 0.06 | 1 | 5500 | 1100 | 0.05 | 0.8
|  | 20 | 9000 | 1900 | 0.15 | 1.4 | 7200 | 1500 | 0.09 | 1.2 | 6300 | 1300 | 0.06 | 1 | 5000 | 950 | 0.04 | 0.8
|  | 24 | 8000 | 1600 | 0.14 | 1.4 | 6500 | 1300 | 0.08 | 1.2 | 5500 | 1100 | 0.05 | 1 | 4500 | 750 | 0.03 | 0.8
|  | 28 | 7200 | 1400 | 0.11 | 1.4 | 6000 | 1200 | 0.05 | 1.2 | 5000 | 1000 | 0.03 | 1 | 4000 | 700 | 0.02 | 0.8
|  | 32 | 6500 | 1300 | 0.08 | 1.4 | 5500 | 1100 | 0.04 | 1.2 | 4500 | 950 | 0.02 | 1 | 3500 | 650 | 0.01 | 0.8
|  | 40 | 5500 | 1000 | 0.05 | 1.4 | 4600 | 830 | 0.025 | 1.2 | 3600 | 640 | 0.01 | 1 | 2400 | 420 | 0.005 | 0.8
5 | 0.1 0.2 0.3 0.5 1 | 10 | 9800 | 2500 | 0.3 | 2.2 | 8500 | 2100 | 0.18 | 2 | 7400 | 1800 | 0.08 | 1.6 | 6000 | 1400 | 0.06 | 1.2
|  | 15 | 9500 | 2400 | 0.25 | 2.2 | 8000 | 2000 | 0.15 | 2 | 7000 | 1700 | 0.08 | 1.6 | 5500 | 1200 | 0.06 | 1.2
|  | 20 | 8000 | 2000 | 0.18 | 2.2 | 6500 | 1600 | 0.1 | 2 | 5500 | 1400 | 0.07 | 1.6 | 4500 | 1000 | 0.05 | 1.2
|  | 30 | 6400 | 1600 | 0.14 | 2.2 | 5300 | 1300 | 0.07 | 2 | 4500 | 1100 | 0.03 | 1.6 | 3800 | 850 | 0.02 | 1.2
|  | 40 | 5000 | 1200 | 0.09 | 2.2 | 4000 | 1000 | 0.05 | 2 | 3500 | 850 | 0.02 | 1.6 | 3000 | 600 | 0.01 | 1.2
6 | 0.05 0.1 0.2 0.3 0.5 1 | 12 | 8000 | 2500 | 0.35 | 2.7 | 6500 | 2100 | 0.18 | 2.5 | 5500 | 1800 | 0.08 | 2 | 4500 | 1300 | 0.06 | 1.5
|  | 15 | 7700 | 2400 | 0.32 | 2.7 | 6000 | 1900 | 0.18 | 2.5 | 5000 | 1600 | 0.08 | 2 | 4000 | 1200 | 0.06 | 1.5
|  | 18 | 7000 | 2200 | 0.3 | 2.7 | 5500 | 1800 | 0.18 | 2.5 | 4500 | 1500 | 0.08 | 2 | 3500 | 1100 | 0.06 | 1.5
|  | 24 | 6000 | 1800 | 0.2 | 2.7 | 5000 | 1500 | 0.15 | 2.5 | 4000 | 1300 | 0.07 | 2 | 3000 | 900 | 0.05 | 1.5
|  | 30 | 5300 | 1600 | 0.16 | 2.7 | 4300 | 1300 | 0.13 | 2.5 | 3600 | 1080 | 0.06 | 2 | 2700 | 870 | 0.04 | 1.5
|  | 40 | 4300 | 1300 | 0.12 | 2.7 | 3200 | 960 | 0.08 | 2.5 | 2700 | 800 | 0.04 | 2 | 2300 | 700 | 0.03 | 1.5
|  | 48 | 3000 | 900 | 0.1 | 2.7 | 2500 | 750 | 0.05 | 2.5 | 2000 | 650 | 0.03 | 2 | 2000 | 450 | 0.02 | 1.5
備 考 Notes |  |  | ※1 実際の加工形状および使用機械等にて切削条件を調整してください。 ※2 切込み量の、apは軸方向の切込み深さ、aeは半径方向の切込み深さを示します。 ※3 焼き入れ鋼を切削加工する場合は、オイルミストクーラントをお奨めします。 ※4 Z切込み時のアプローチ方法として、ヘリカル（螺旋）及びランプ（傾斜）での切削加工をお奨めします。 ※5 L（首下長）/D（外径）が８倍を超える場合は立ち壁付近の送り速度を 50％以下、切込み量：aeを30％以下に調整してください。 ※6 溝切削は、切削条件参考表を参考に切込み量：ap及び送り速度を50％以下に設定し、往復切削をお奨めします。 ※7 びびりが発生する場合は、回転数と送り速度を同じ割合で下げてください。また、主軸回転数が足りない場合も同様に同じ割合で下げてください。 ※1 Adjust milling conditions according to milling shape and machine type. ※2 ap : Axial Depth of Cut, ae : Radial Depth of Cut. ※3 Recommend to use oil mist coolant for machining hardened steels. ※4 Recommend to apply helical or ramping for approaching into axial direction. ※5 Adjust feed rate 50% lower and cutting depth (ae) 30% lower for milling deep wall area when L/D exceeds 8 for stable milling. ※6 For slotting, recommend reciprocating milling by adjusting feed & ap in below 50% of recommended milling condition. ※7 Reduce both spindle speed and feed at same rate for chattering and also for insufficient spindle speed of a machine.