## Sheet1
MMTM
切削条件参考表 Recommended Milling Conditions
呼び Thread Size | 加工サイズ Thread Cutting Size | 外径 Dia. | ピッチ Pitch | ヘリカルR Helical R | NS推奨 加工方向 Recommended Process | 炭素鋼 Carbon Steels S50C |  |  | ステンレス鋼 Stainless Steels SUS304 |  |  | チタン合金 Titanium Alloy Ti-6Al-4V |  |  | アルミニウム合金 Aluminium Alloy A5052
[6 empty] | 回転数 Spindle Speed | 送り速度 Feed | 一刃送り Feed per Tooth | 回転数 Spindle Speed | 送り速度 Feed | 一刃送り Feed per Tooth | 回転数 Spindle Speed | 送り速度 Feed | 一刃送り Feed per Tooth | 回転数 Spindle Speed | 送り速度 Feed | 一刃送り Feed per Tooth
[6 empty] | min-1 | mm/min | mm/tooth | min-1 | mm/min | mm/tooth | min-1 | mm/min | mm/tooth | min-1 | mm/min | mm/tooth
M1 | M1 | 0.72 | 0.25 | R0.155 | アップカットUp-cut | 35000 | 600 | 0.004 | 35000 | 600 | 0.004 | 18000 | 150 | 0.002 | 45000 | 1000 | 0.006
M1 | M1.1 | 0.72 | 0.25 | R0.205 | アップカットUp-cut | 35000 | 600 | 0.004 | 35000 | 600 | 0.004 | 18000 | 150 | 0.002 | 45000 | 1000 | 0.006
M1.2 | M1.2 | 0.92 | 0.25 | R0.155 | アップカットUp-cut | 27000 | 600 | 0.005 | 27000 | 600 | 0.005 | 14000 | 160 | 0.003 | 35000 | 1000 | 0.007
M1.4 | M1.4 | 1.05 | 0.3 | R0.195 | アップカットUp-cut | 24000 | 600 | 0.006 | 24000 | 600 | 0.006 | 12000 | 180 | 0.004 | 30000 | 1000 | 0.008
M1.6 | M1.6 | 1.2 | 0.35 | R0.22 | アップカットUp-cut | 21000 | 600 | 0.007 | 21000 | 600 | 0.007 | 10000 | 220 | 0.005 | 26000 | 1000 | 0.01
M1.7 | M1.7 | 1.3 | 0.35 | R0.22 | アップカットUp-cut | 20000 | 600 | 0.007 | 20000 | 600 | 0.007 | 10000 | 250 | 0.006 | 24000 | 1000 | 0.01
M1.7 | M1.8 | 1.3 | 0.35 | R0.27 | アップカットUp-cut | 20000 | 600 | 0.007 | 20000 | 600 | 0.007 | 10000 | 250 | 0.006 | 24000 | 1000 | 0.01
M2 | M2 | 1.5 | 0.4 | R0.28 | ダウンカットDown-cut | 12000 | 600 | 0.008 | 12000 | 600 | 0.008 | 10000 | 500 | 0.008 | 20000 | 1200 | 0.01
M2 | M2.3 | 1.5 | 0.4 | R0.43 | ダウンカットDown-cut | 12000 | 600 | 0.008 | 12000 | 600 | 0.008 | 10000 | 500 | 0.008 | 20000 | 1200 | 0.01
M2.5 | M2.5 | 1.95 | 0.45 | R0.305 | ダウンカットDown-cut | 12000 | 600 | 0.008 | 12000 | 600 | 0.008 | 10000 | 500 | 0.008 | 16000 | 1200 | 0.012
M2.5 | M2.6 | 1.95 | 0.45 | R0.355 | ダウンカットDown-cut | 12000 | 600 | 0.008 | 12000 | 600 | 0.008 | 10000 | 500 | 0.008 | 16000 | 1200 | 0.012
M3 | M3 | 2.36 | 0.5 | R0.36 | ダウンカットDown-cut | 8000 | 600 | 0.012 | 8000 | 600 | 0.012 | 8000 | 500 | 0.01 | 10000 | 1200 | 0.02
M4 | M4 | 3.08 | 0.7 | R0.5 | ダウンカットDown-cut | 5700 | 400 | 0.012 | 5700 | 400 | 0.012 | 4600 | 350 | 0.013 | 7000 | 800 | 0.019
M5 | M5 | 3.97 | 0.8 | R0.555 | ダウンカットDown-cut | 4000 | 400 | 0.017 | 4000 | 400 | 0.017 | 3200 | 350 | 0.018 | 5500 | 800 | 0.024
M6 | M6 | 4.72 | 1 | R0.68 | ダウンカットDown-cut | 3200 | 400 | 0.021 | 3200 | 400 | 0.021 | 3000 | 350 | 0.019 | 4500 | 800 | 0.03
備 考 Notes |  |  |  | ※1 本工具は正回転でご使用ください。 ※2 NCプログラム作成ソフトを弊社ホームページにて配布中。 ※3 この切削条件は水溶性切削油で、切込みを2回に分けて加工した場合の条件の目安です。 ※4 事前にドリル等を用いて、下穴加工を行ってください。 ※5 環境に応じて一刃送りを基にした回転数・送り速度の調整やパス回数、方向の調整を行ってください。 ※6 ヘリカルRはM1.4以下が5H、M1.6以上が6H（従来のJIS2級相当）のねじを加工するための目安で、最終切込み時のR値です。 ※7 条件表のヘリカルRを使用する場合は、首下部と下穴が干渉しないような下穴径を設定してください。 ※8 ねじがテーパになった場合はゼロカットを行ってください。 ※9 被削材に適したクーラントをご使用ください。 ※1 This Product should be used in the forward rotation. ※2 Software for generating NC program Will be provided on NS web site. ※3 The above Recommended Milling Conditions is provided as a guide for cutting when the depth of cut is divided into twice with water-soluble fluid. ※4 Recommend making pilot hole in advance by using drill, etc. ※5 Depending on environment, adjustments of spindle speed based on feed per tooth, feed, number of paths and cutting direction are needed. ※6 Helical R, 5H for M1.4 and under and 6H for more than M1.6, is a guideline for thread milling and it is R value in the final cutting. ※7 When use helical R in the Recommended Milling Conditions, set pilot hole dia. for avoiding interference between the area of under neck and pilot hole. ※8 Add zero-cut process in case completed thread left deflection angle. ※9 Choose appropriate coolant for each working material.