## Sheet1
MMTU
切削条件参考表 Recommended Milling Conditions
呼び Thread Size | 外径 Dia. | ピッチ Pitch | ヘリカルR Helical R | ステンレス鋼 Stainless Steels SUS304 |  |  | チタン合金 Titanium Alloy Ti-6Al-4V |  |  | 超耐熱合金 Heat Resistance Alloy Inconel® |  |  | アルミニウム合金 Aluminium Alloy A7075
|  |  |  | 回転数 Spindle Speed | 送り速度 Feed | 一刃送り Feed per Tooth | 回転数 Spindle Speed | 送り速度 Feed | 一刃送り Feed per Tooth | 回転数 Spindle Speed | 送り速度 Feed | 一刃送り Feed per Tooth | 回転数 Spindle Speed | 送り速度 Feed | 一刃送り Feed per Tooth
|  |  |  | min-1 | mm/min | mm/tooth | min-1 | mm/min | mm/tooth | min-1 | mm/min | mm/tooth | min-1 | mm/min | mm/tooth
No.0-80UNF | 1.16 | 0.318 | R0.21 | 12000 | 250 | 0.005 | 12000 | 200 | 0.004 | 6800 | 120 | 0.004 | 20000 | 400 | 0.005
No.1-64UNC | 1.4 | 0.397 | R0.26 | 10000 | 300 | 0.005 | 8000 | 240 | 0.005 | 5600 | 150 | 0.004 | 15000 | 450 | 0.005
No.1-72UNF | 1.45 | 0.353 | R0.23 | 10000 | 300 | 0.005 | 8000 | 240 | 0.005 | 5600 | 150 | 0.004 | 15000 | 450 | 0.005
No.2-56UNC | 1.63 | 0.454 | R0.32 | 8000 | 300 | 0.006 | 6400 | 240 | 0.006 | 4500 | 150 | 0.005 | 12000 | 600 | 0.008
No.2-64UNF | 1.69 | 0.397 | R0.28 | 8000 | 300 | 0.006 | 6400 | 240 | 0.006 | 4500 | 150 | 0.005 | 12000 | 600 | 0.008
No.3-48UNC | 1.88 | 0.529 | R0.36 | 8000 | 300 | 0.006 | 6400 | 240 | 0.006 | 4500 | 150 | 0.006 | 12000 | 600 | 0.008
No.3-56UNF | 1.96 | 0.454 | R0.31 | 8000 | 300 | 0.006 | 6400 | 240 | 0.006 | 4500 | 150 | 0.006 | 12000 | 600 | 0.008
No.4-40UNC | 2.09 | 0.635 | R0.43 | 6000 | 300 | 0.008 | 4800 | 240 | 0.008 | 3400 | 150 | 0.007 | 9000 | 600 | 0.011
No.4-48UNF | 2.21 | 0.529 | R0.36 | 6000 | 300 | 0.008 | 4800 | 240 | 0.008 | 3400 | 150 | 0.007 | 9000 | 600 | 0.011
No.5-40UNC | 2.38 | 0.635 | R0.45 | 6000 | 300 | 0.008 | 4800 | 240 | 0.008 | 3400 | 150 | 0.007 | 9000 | 600 | 0.011
No.5-44UNF | 2.45 | 0.577 | R0.4 | 6000 | 300 | 0.008 | 4800 | 240 | 0.008 | 3400 | 150 | 0.007 | 9000 | 600 | 0.011
No.6-32UNC | 2.54 | 0.794 | R0.55 | 5500 | 300 | 0.009 | 4300 | 240 | 0.009 | 3000 | 150 | 0.008 | 7700 | 600 | 0.013
No.6-40UNF | 2.72 | 0.635 | R0.44 | 5500 | 300 | 0.009 | 4300 | 240 | 0.009 | 3000 | 150 | 0.008 | 7700 | 600 | 0.013
No.8-32UNC | 3.14 | 0.794 | R0.57 | 5000 | 300 | 0.01 | 4000 | 240 | 0.01 | 2800 | 150 | 0.009 | 7700 | 600 | 0.013
No.8-36UNF | 3.24 | 0.706 | R0.51 | 5000 | 300 | 0.01 | 4000 | 240 | 0.01 | 2800 | 150 | 0.009 | 7700 | 600 | 0.013
No.10-24UNC | 3.52 | 1.058 | R0.72 | 4200 | 300 | 0.012 | 3400 | 240 | 0.012 | 2400 | 150 | 0.01 | 6300 | 600 | 0.016
No.10-32UNF | 3.8 | 0.794 | R0.57 | 4200 | 300 | 0.012 | 3400 | 240 | 0.012 | 2400 | 150 | 0.01 | 6300 | 600 | 0.016
No.12-24UNC | 4.14 | 1.058 | R0.74 | 4200 | 300 | 0.012 | 3400 | 240 | 0.012 | 2400 | 150 | 0.01 | 6300 | 600 | 0.016
No.12-28UNF | 4.29 | 0.907 | R0.65 | 4200 | 300 | 0.012 | 3400 | 240 | 0.012 | 2400 | 150 | 0.01 | 6300 | 600 | 0.016
1/4-20UNC | 4.77 | 1.27 | R0.86 | 2600 | 300 | 0.019 | 2200 | 240 | 0.018 | 1500 | 150 | 0.017 | 3800 | 600 | 0.026
1/4-28UNF | 5.16 | 0.907 | R0.65 | 2600 | 300 | 0.019 | 2200 | 240 | 0.018 | 1500 | 150 | 0.017 | 3800 | 600 | 0.026
備 考 Notes |  |  | ※1 本工具は正回転でご使用ください。 ※2 この切削条件は水溶性切削油で、切込みを2回に分けて加工した場合の条件目安です。尚、1/4サイズは3回に分けて加工した場合の条件目安です。 ※3 加工方法はダウンカットをお奨めします。 ※4 事前にドリル等を用いて、下穴加工を行ってください。 ※5 環境に応じて一刃送りを基にした回転数、送り速度の調整やパス回数、方向の調整を行ってください。 ※6 条件表のヘリカルRを使用する場合は首下部と下穴が干渉しない下穴径を設定してください。 ※7 ねじがテーパになった場合はゼロカットを行ってください。 ※8 被削材に適したクーラントをご使用ください。 ※1 This Product should be used in the forward rotation. ※2 The above milling conditions are provided as a reference for cutting when the depth of cut is divided into twice with water-soluble fluid. Also milling conditions for size 1/4 are for reference when it is divided into three times. ※3 Down-cut is recommended. ※4 Recommend making pilot hole in advance by using drill, etc. ※5 Depending on environment, adjustments of spindle speed based on fee per tooth, feed, number of paths and cutting direction are needed. ※6 When use helical R in the Recommended Milling Conditions, setting of pilot hole dia. for avoiding interference between the area of under neck and pilot hole is required. ※7 Add zero-cut process in case completed thread has deflection. ※8 Choose appropriate coolant for each working material.