## Sheet1
AL-3LS
切削条件参考表 Recommended Milling Conditions
被削材 Work Material | アルミニウム Aluminium A1070 |  |  | アルミニウム合金 Aluminium Alloy A2017･A5052･A7075 |  |  | 鋳造アルミニウム Aluminium Cast AC8C
切削速度 Cutting Speed | 100～250m/min |  |  | 150～300m/min |  |  | 100～200m/min
外 径 Dia. | 回転数 Spindle Speed | 送り速度 Feed |  | 回転数 Spindle Speed | 送り速度 Feed |  | 回転数 Spindle Speed | 送り速度 Feed
|  | 溝 Slotting | 側面 Side Milling |  | 溝 Slotting | 側面 Side Milling |  | 溝 Slotting | 側面 Side Milling
| min-1 | mm/min |  | min-1 | mm/min |  | min-1 | mm/min
5 | 16000 | 1200 | 1700 | 19000 | 1700 | 2300 | 13000 | 1200 | 1600
6 | 13000 | 1000 | 1400 | 16000 | 1400 | 1900 | 10600 | 900 | 1100
8 | 10000 | 1350 | 1800 | 12000 | 2000 | 2500 | 8000 | 1200 | 1500
10 | 8000 | 1450 | 1900 | 9500 | 1850 | 2500 | 6300 | 1200 | 1700
12 | 6600 | 1400 | 1700 | 7900 | 1750 | 2800 | 5300 | 1200 | 1600
切込み量 Depth of Cut （D：外径 Dia.） |  |  |  | この条件表は、エンドミルの突き出し量が4Dを基準としたものです。 突き出し量が基準より長くなる場合は、下記数値を参考にしてください。 Above recommended milling conditions are based on 4D overhang. In case of more than 4D overhang, refer to the below table.
|  |  |  | 突き出し量 Overhang | 回転数 Spindle Speed | 送り速度 Feed |  | 切込み量 Depth of Cut
[6 empty] | 溝 Slotting | 側面 Side Milling | 溝 Slotting | 側面 Side Milling
|  |  |  | 5D | 70% | 70% |  | 60% | ap 1D×ae 0.05D
|  |  |  | 6D | 50% | 50% |  | 40% | ap 1D×ae 0.03D
|  |  |  | 7D | 30% | 30% |  | 20% | ap 1D×ae 0.015D
備 考 Notes | ※ 1 回転数と送り速度は、同じ割合で調整してください。 ※ 2 機械、チャックは剛性のある精度の高い物を使用してください。 ※ 3 ワークや機械、ミーリングチャックにより振動、または異音が発生する場合は切削条件を変更してください。 ※ 4 水溶性切削油のご使用をお奨めします。 ※1 Adjust both spindle speed and feed at the same rate. ※2 Use a rigid and precise machine and chuck holder. ※3 Adjust milling conditions when vibration and abnormal sounds occur by the conditions of the machine, chuck holder and work clamping. ※4 Water-soluble fluid is recommended.