## Sheet1
AL2D-2DLC
切削条件参考表 Recommended Milling Conditions
被削材 Work Material | アルミニウム Aluminium A1070 |  |  |  | アルミニウム合金 Aluminium Alloy A2017･A5052･A7075 |  |  |  | 鋳造アルミニウム Aluminium Cast AC8C
切削速度 Cutting Speed | 340m/min |  | 270m/min |  | 380m/min |  | 300m/min |  | 280m/min |  | 200m/min
外 径 Dia. | 側面 Side Milling |  | 溝 Slotting |  | 側面 Side Milling |  | 溝 Slotting |  | 側面 Side Milling |  | 溝 Slotting
| 回転数 Spindle Speed | 送り速度 Feed | 回転数 Spindle Speed | 送り速度 Feed | 回転数 Spindle Speed | 送り速度 Feed | 回転数 Spindle Speed | 送り速度 Feed | 回転数 Spindle Speed | 送り速度 Feed | 回転数 Spindle Speed | 送り速度 Feed
| min-1 | mm/min | min-1 | mm/min | min-1 | mm/min | min-1 | mm/min | min-1 | mm/min | min-1 | mm/min
0.5 | 20000 | 400 | 20000 | 200 | 20000 | 400 | 20000 | 300 | 20000 | 400 | 20000 | 300
1 | 20000 | 700 | 20000 | 400 | 20000 | 700 | 20000 | 400 | 20000 | 700 | 20000 | 400
1.5 | 20000 | 800 | 20000 | 500 | 20000 | 800 | 20000 | 500 | 20000 | 800 | 20000 | 500
2 | 20000 | 1000 | 20000 | 600 | 20000 | 1000 | 20000 | 600 | 20000 | 1000 | 20000 | 600
2.5 | 20000 | 1200 | 20000 | 700 | 20000 | 1200 | 20000 | 700 | 20000 | 1200 | 20000 | 700
3 | 20000 | 1300 | 20000 | 800 | 20000 | 1500 | 20000 | 900 | 20000 | 1500 | 20000 | 800
4 | 20000 | 1500 | 20000 | 900 | 20000 | 1700 | 20000 | 1100 | 20000 | 1700 | 15900 | 800
5 | 20000 | 1700 | 17200 | 900 | 20000 | 2000 | 19100 | 1300 | 17800 | 1700 | 12700 | 800
6 | 18000 | 1800 | 14300 | 900 | 20000 | 2200 | 15900 | 1300 | 14900 | 1700 | 10600 | 800
7 | 15500 | 1800 | 12300 | 900 | 17300 | 2300 | 13600 | 1300 | 12700 | 1700 | 9100 | 800
8 | 13500 | 1800 | 10700 | 1000 | 15100 | 2400 | 11900 | 1300 | 11100 | 1800 | 8000 | 800
9 | 12000 | 1800 | 9600 | 1000 | 13400 | 2400 | 10600 | 1300 | 9900 | 1800 | 7100 | 800
10 | 10800 | 1800 | 8600 | 1000 | 12100 | 2400 | 9600 | 1300 | 8900 | 1800 | 6400 | 800
11 | 9800 | 1900 | 7800 | 1000 | 11000 | 2500 | 8700 | 1300 | 8100 | 1800 | 5800 | 800
12 | 9000 | 2000 | 7200 | 1100 | 10100 | 2500 | 8000 | 1400 | 7400 | 1800 | 5300 | 900
切込み量 Depth of Cut （D：外径 Dia.）
備 考 Notes | ※1 回転数と送り速度は、同じ割合で調整してください。 （ 主軸回転数を20,000回転以上で使用する場合も同様に調整してください。） ※2 機械、チャックは剛性のある精度の高い物を使用してください。 ※3 ワークや機械、ミーリングチャックにより振動、または異音が発生する場合は切削条件を変更してください。 ※4 水溶性切削油のご使用をお奨めします。 ※ 1 Adjust both the spindle speed and feed at the same rate. （ When using spindle speed 20,000 or more, the same adjustment is required.） ※ 2 Use a rigid and precise machine and chuck holder. ※ 3 Adjust milling conditions when vibration and abnormal sounds occur according to the rigidity of the machine and the chuck holder, or work clamping condition. ※ 4 Water-soluble fluid is recommended.