## Sheet1
ALZ345
切削条件参考表 Recommended Milling Conditions
被削材 Work Material |  | アルミニウム Aluminium A1070 |  |  |  | アルミニウム合金 Aluminium Alloy A2017･A5052･A7075 |  |  |  | 鋳造アルミニウム Aluminium Cast AC8C
切削速度 Cutting Speed |  | 310m/min |  |  |  | 350m/min |  |  |  | 230m/min
外 径 Dia. | 首下長 Under Neck Length | 回転数 Spindle Speed | 送り速度 Feed |  |  | 回転数 Spindle Speed | 送り速度 Feed |  |  | 回転数 Spindle Speed | 送り速度 Feed
|  |  | 突込み Plunging | 溝 Slotting | 側面 Side Milling |  | 突込み Plunging | 溝 Slotting | 側面 Side Milling |  | 突込み Plunging | 溝 Slotting | 側面 Side Milling
|  | min-1 | mm/min |  |  | min-1 | mm/min |  |  | min-1 | mm/min
1 | 3 | 20000 | 200 | 600 | 1100 | 20000 | 200 | 600 | 1100 | 20000 | 150 | 600 | 1100
| 5 | 16000 | 160 | 500 | 900 | 16000 | 160 | 500 | 900 | 16000 | 120 | 500 | 900
2 | 6 | 20000 | 300 | 900 | 1500 | 20000 | 300 | 900 | 1500 | 20000 | 250 | 900 | 1500
| 10 | 16000 | 240 | 800 | 1200 | 16000 | 240 | 800 | 1200 | 16000 | 200 | 800 | 1200
3 | 9 | 20000 | 300 | 1200 | 2000 | 20000 | 300 | 1400 | 2200 | 20000 | 250 | 1200 | 2200
| 15 | 16000 | 240 | 1000 | 1600 | 16000 | 240 | 1200 | 1800 | 16000 | 200 | 1000 | 1800
4 | 12 | 20000 | 300 | 1400 | 2200 | 20000 | 400 | 1800 | 2500 | 18300 | 200 | 1400 | 2300
| 20 | 16000 | 240 | 1200 | 1800 | 16000 | 320 | 1500 | 2000 | 14600 | 160 | 1200 | 1900
5 | 15 | 19700 | 300 | 1500 | 2500 | 20000 | 400 | 2200 | 3100 | 14600 | 150 | 1400 | 2100
| 25 | 15700 | 240 | 1200 | 2000 | 16000 | 320 | 1800 | 2500 | 11700 | 120 | 1200 | 1700
6 | － | 16500 | 300 | 1600 | 2500 | 18600 | 400 | 2500 | 3500 | 12200 | 150 | 1400 | 2100
| 18 | 16500 | 300 | 1600 | 2500 | 18600 | 400 | 2500 | 3500 | 12200 | 150 | 1400 | 2100
| 30 | 13200 | 240 | 1300 | 2000 | 14800 | 320 | 2000 | 2800 | 9700 | 120 | 1200 | 1700
7 | 21 | 14100 | 200 | 1600 | 2500 | 15900 | 400 | 2500 | 3500 | 10500 | 140 | 1400 | 2100
8 | － | 12300 | 200 | 1700 | 2500 | 13900 | 400 | 2600 | 3500 | 9200 | 120 | 1400 | 2200
| 24 | 12300 | 200 | 1700 | 2500 | 13900 | 400 | 2600 | 3500 | 9200 | 120 | 1400 | 2200
| 40 | 9800 | 160 | 1400 | 2000 | 11100 | 320 | 2100 | 2800 | 7300 | 100 | 1200 | 1800
9 | 27 | 11000 | 200 | 1700 | 2500 | 12400 | 300 | 2600 | 3500 | 8100 | 120 | 1400 | 2200
10 | － | 9900 | 100 | 1700 | 2500 | 11100 | 300 | 2600 | 3800 | 7300 | 80 | 1400 | 2200
| 30 | 9900 | 100 | 1700 | 2500 | 11100 | 300 | 2600 | 3800 | 7300 | 80 | 1400 | 2200
| 50 | 7900 | 80 | 1400 | 2000 | 8800 | 240 | 2100 | 3000 | 5800 | 70 | 1200 | 1800
11 | 33 | 9000 | 100 | 1800 | 2600 | 10100 | 300 | 2600 | 4100 | 6700 | 80 | 1400 | 2200
12 | － | 8200 | 100 | 1900 | 2700 | 9300 | 300 | 2600 | 4100 | 6100 | 60 | 1500 | 2200
| 36 | 8200 | 100 | 1900 | 2700 | 9300 | 300 | 2600 | 4100 | 6100 | 60 | 1500 | 2200
| 60 | 6500 | 80 | 1500 | 2200 | 7400 | 240 | 2100 | 3200 | 4800 | 50 | 1200 | 1800
切込み量 Depth of Cut （D：外径 Dia.）
備 考 Notes |  | ※1 回転数と送り速度は、同じ割合で調整してください。 （ 主軸回転数を20,000回転以上で使用する場合も同様に調整してください。） ※2 形状 A：全刃長タイプは、突き出し量が3Dの場合の参考条件です。突き出し量が5Dの場合は上記回転数と送り速度を80％、7Dの場合は50％の割合で調整してください。 ※3 機械、チャックは剛性のある精度の高い物を使用してください。 ※4 ワークや機械、ミーリングチャックにより振動、または異音が発生する場合は切削条件を変更してください。 ※5 突込み加工時に切りくずが詰まりやすい場合は、ステップ送りをしてください。 ※6 水溶性切削油のご使用をお奨めします。 ※1 Adjust both spindle speed and feed at the same rate. (When using spindle speed 20,000 or more, the same adjustment is required.) ※2 TYPE A : Recommended milling conditions for standard type are at overhang 3D. Adjust spindle speed and feed rate at 80% for overhang 5D, and 50% for 7D. ※3 Use a rigid and precise machine and chuck holder. ※4 Adjust milling conditions when vibration and abnormal sounds occur by the conditions of the machine, chuck holder and work clamping. ※5 When tending to have chip packing during plunging, step milling is recommended. ※6 Water-soluble fluid is recommended.