## Sheet1
DHR237
切削条件参考表 Recommended Milling Conditions
被削材 Work Material |  |  | 銅 Copper | [6 empty] | 銅タングステン Copper Tungsten (W70%-Cu30%)
外径 Dia. | 首下長 Under Neck Length | 外径と 首下長 の比 L/D | 側面 Side Milling |  |  |  | 溝 Slotting |  |  | 側面 Side Milling |  |  |  | 溝 Slotting
|  |  | 回転数 Spindle Speed | 送り速度 Feed | 切込み量 Depth of Cut |  | 回転数 Spindle Speed | 送り速度 Feed | 切込み量 Depth of Cut | 回転数 Spindle Speed | 送り速度 Feed | 切込み量 Depth of Cut |  | 回転数 Spindle Speed | 送り速度 Feed | 切込み量 Depth of Cut
|  |  | min-1 | mm/min | ap mm | ae mm | min-1 | mm/min | ap mm | min-1 | mm/min | ap mm | ae mm | min-1 | mm/min | ap mm
0.1 | 0.3 | 3 | 40000 | 180 | 0.1 | 0.006 | 40000 | 170 | 0.01 | 30000 | 120 | 0.05 | 0.004 | 30000 | 110 | 0.006
| 0.5 | 5 | 40000 | 140 | 0.1 | 0.004 | 40000 | 130 | 0.007 | 30000 | 80 | 0.05 | 0.003 | 30000 | 70 | 0.004
| 0.75 | 7.5 | 40000 | 100 | 0.1 | 0.003 | 40000 | 90 | 0.005 | 30000 | 50 | 0.05 | 0.003 | 30000 | 45 | 0.003
| 1 | 10 | 40000 | 80 | 0.1 | 0.003 | 40000 | 70 | 0.003 | 30000 | 40 | 0.05 | 0.003 | 30000 | 35 | 0.002
0.2 | 0.5 | 2.5 | 40000 | 400 | 0.2 | 0.008 | 40000 | 380 | 0.02 | 30000 | 260 | 0.1 | 0.006 | 30000 | 250 | 0.01
| 1 | 5 | 40000 | 350 | 0.2 | 0.006 | 40000 | 320 | 0.015 | 30000 | 220 | 0.1 | 0.004 | 30000 | 200 | 0.008
| 1.5 | 7.5 | 40000 | 300 | 0.2 | 0.004 | 40000 | 250 | 0.01 | 30000 | 200 | 0.1 | 0.003 | 30000 | 130 | 0.005
| 2 | 10 | 40000 | 250 | 0.2 | 0.003 | 40000 | 180 | 0.005 | 30000 | 150 | 0.1 | 0.003 | 30000 | 90 | 0.003
0.3 | 1 | 3.3 | 40000 | 500 | 0.3 | 0.01 | 40000 | 450 | 0.035 | 30000 | 350 | 0.15 | 0.008 | 30000 | 280 | 0.014
| 1.5 | 5 | 40000 | 450 | 0.3 | 0.008 | 40000 | 400 | 0.025 | 30000 | 300 | 0.15 | 0.006 | 30000 | 250 | 0.012
| 2 | 6.7 | 40000 | 380 | 0.3 | 0.006 | 40000 | 350 | 0.017 | 30000 | 250 | 0.15 | 0.004 | 30000 | 220 | 0.008
| 3 | 10 | 35000 | 300 | 0.3 | 0.004 | 35000 | 250 | 0.01 | 30000 | 200 | 0.15 | 0.003 | 30000 | 150 | 0.005
0.4 | 1 | 2.5 | 40000 | 700 | 0.4 | 0.02 | 40000 | 650 | 0.045 | 30000 | 500 | 0.2 | 0.014 | 30000 | 450 | 0.025
| 2 | 5 | 40000 | 600 | 0.4 | 0.015 | 40000 | 550 | 0.03 | 30000 | 450 | 0.2 | 0.01 | 30000 | 400 | 0.02
| 3 | 7.5 | 35000 | 500 | 0.4 | 0.01 | 35000 | 450 | 0.02 | 26000 | 350 | 0.2 | 0.007 | 26000 | 300 | 0.015
| 4 | 10 | 28000 | 350 | 0.4 | 0.006 | 28000 | 300 | 0.015 | 24000 | 220 | 0.2 | 0.004 | 22000 | 200 | 0.01
0.5 | 1.5 | 3 | 40000 | 900 | 0.5 | 0.025 | 40000 | 800 | 0.07 | 30000 | 650 | 0.3 | 0.02 | 30000 | 550 | 0.05
| 2 | 4 | 38000 | 800 | 0.5 | 0.02 | 35000 | 700 | 0.055 | 28000 | 550 | 0.3 | 0.016 | 26000 | 450 | 0.04
| 3 | 6 | 35000 | 700 | 0.5 | 0.015 | 32000 | 600 | 0.04 | 26000 | 500 | 0.3 | 0.012 | 25000 | 400 | 0.03
| 4 | 8 | 28000 | 550 | 0.5 | 0.008 | 26000 | 500 | 0.03 | 24000 | 400 | 0.3 | 0.005 | 22000 | 300 | 0.02
| 6 | 12 | 18000 | 350 | 0.5 | 0.005 | 18000 | 300 | 0.015 | 15000 | 220 | 0.3 | 0.003 | 15000 | 180 | 0.01
0.6 | 2 | 3.3 | 38000 | 1000 | 0.6 | 0.025 | 35000 | 850 | 0.1 | 28000 | 700 | 0.4 | 0.018 | 26000 | 650 | 0.08
| 3 | 5 | 32000 | 800 | 0.6 | 0.02 | 30000 | 700 | 0.08 | 24000 | 550 | 0.4 | 0.014 | 22000 | 500 | 0.06
| 4 | 6.7 | 28000 | 700 | 0.6 | 0.015 | 26000 | 600 | 0.06 | 22000 | 500 | 0.4 | 0.012 | 20000 | 400 | 0.04
| 6 | 10 | 20000 | 450 | 0.6 | 0.01 | 20000 | 400 | 0.03 | 18000 | 350 | 0.4 | 0.008 | 16000 | 300 | 0.02
0.8 | 3 | 3.8 | 30000 | 1300 | 0.8 | 0.04 | 28000 | 1200 | 0.15 | 24000 | 1000 | 0.6 | 0.03 | 22000 | 900 | 0.1
| 4 | 5 | 26000 | 1100 | 0.8 | 0.03 | 24000 | 1000 | 0.12 | 22000 | 850 | 0.6 | 0.02 | 18000 | 650 | 0.08
| 6 | 7.5 | 22000 | 900 | 0.8 | 0.02 | 18000 | 650 | 0.08 | 16000 | 600 | 0.6 | 0.014 | 14000 | 500 | 0.06
| 8 | 10 | 16000 | 600 | 0.8 | 0.01 | 16000 | 500 | 0.05 | 14000 | 450 | 0.6 | 0.01 | 13000 | 350 | 0.03
1 | 3 | 3 | 24000 | 2200 | 1 | 0.06 | 24000 | 2000 | 0.22 | 20000 | 1600 | 0.8 | 0.04 | 20000 | 1400 | 0.16
| 4 | 4 | 24000 | 2000 | 1 | 0.05 | 22000 | 1800 | 0.2 | 20000 | 1400 | 0.8 | 0.035 | 18000 | 1100 | 0.14
| 5 | 5 | 22000 | 1700 | 1 | 0.04 | 20000 | 1500 | 0.16 | 18000 | 1200 | 0.8 | 0.028 | 16000 | 950 | 0.12
| 6 | 6 | 20000 | 1500 | 1 | 0.03 | 18000 | 1200 | 0.14 | 16000 | 1000 | 0.8 | 0.02 | 14000 | 800 | 0.1
| 8 | 8 | 16000 | 1200 | 1 | 0.025 | 15000 | 1000 | 0.1 | 14000 | 800 | 0.8 | 0.018 | 12000 | 650 | 0.08
| 10 | 10 | 14000 | 1000 | 1 | 0.02 | 12000 | 800 | 0.07 | 12000 | 650 | 0.8 | 0.014 | 11000 | 550 | 0.05
| 12 | 12 | 10000 | 700 | 1 | 0.01 | 10000 | 650 | 0.05 | 9000 | 450 | 0.8 | 0.007 | 8000 | 400 | 0.035
1.5 | 4 | 2.6667 | 20000 | 2500 | 1.5 | 0.08 | 18000 | 2000 | 0.35 | 17000 | 1850 | 1 | 0.06 | 15000 | 1300 | 0.22
| 6 | 4 | 18000 | 2200 | 1.5 | 0.08 | 16000 | 1800 | 0.3 | 15000 | 1600 | 1 | 0.05 | 14000 | 1200 | 0.2
| 8 | 5.3 | 16000 | 1700 | 1.5 | 0.06 | 14000 | 1400 | 0.25 | 13000 | 1200 | 1 | 0.04 | 12000 | 950 | 0.18
| 10 | 6.6667 | 14000 | 1450 | 1.5 | 0.05 | 12000 | 1150 | 0.2 | 11000 | 950 | 1 | 0.035 | 10000 | 750 | 0.15
| 12 | 8 | 12000 | 1200 | 1.5 | 0.04 | 11000 | 1000 | 0.15 | 10000 | 800 | 1 | 0.03 | 9000 | 650 | 0.1
| 16 | 10.7 | 10000 | 900 | 1.5 | 0.02 | 10000 | 800 | 0.08 | 8000 | 600 | 1 | 0.015 | 7000 | 500 | 0.06
2 | 6 | 3 | 18000 | 2500 | 2 | 0.1 | 16000 | 2200 | 0.45 | 14000 | 1800 | 1.5 | 0.08 | 12000 | 1500 | 0.3
| 8 | 4 | 16000 | 2200 | 2 | 0.09 | 14000 | 1900 | 0.4 | 12000 | 1500 | 1.5 | 0.07 | 12000 | 1400 | 0.28
| 10 | 5 | 14000 | 1900 | 2 | 0.08 | 12000 | 1600 | 0.35 | 10000 | 1200 | 1.5 | 0.06 | 10000 | 1000 | 0.24
| 12 | 6 | 12000 | 1600 | 2 | 0.07 | 11000 | 1400 | 0.28 | 10000 | 1100 | 1.5 | 0.05 | 9000 | 900 | 0.2
| 14 | 7 | 11000 | 1400 | 2 | 0.06 | 10000 | 1200 | 0.24 | 9000 | 950 | 1.5 | 0.04 | 8000 | 800 | 0.16
| 16 | 8 | 10000 | 1200 | 2 | 0.045 | 9000 | 1000 | 0.18 | 8000 | 800 | 1.5 | 0.03 | 7000 | 650 | 0.12
| 20 | 10 | 9000 | 1000 | 2 | 0.03 | 8000 | 850 | 0.12 | 7000 | 700 | 1.5 | 0.02 | 6000 | 550 | 0.08
2.5 | 6 | 2.4 | 17000 | 2450 | 2.5 | 0.13 | 15000 | 2100 | 0.55 | 13000 | 1800 | 2 | 0.1 | 12000 | 1600 | 0.4
| 8 | 3.2 | 16000 | 2300 | 2.5 | 0.12 | 14000 | 1950 | 0.5 | 12000 | 1650 | 2 | 0.09 | 11000 | 1450 | 0.35
| 10 | 4 | 15000 | 2100 | 2.5 | 0.1 | 13000 | 1700 | 0.4 | 11000 | 1500 | 2 | 0.07 | 10000 | 1300 | 0.3
| 12 | 4.8 | 14000 | 1900 | 2.5 | 0.08 | 12000 | 1550 | 0.35 | 10000 | 1300 | 2 | 0.065 | 9000 | 1100 | 0.25
| 14 | 5.6 | 13000 | 1700 | 2.5 | 0.07 | 11000 | 1350 | 0.3 | 10000 | 1250 | 2 | 0.06 | 9000 | 1050 | 0.2
| 16 | 6.4 | 11000 | 1400 | 2.5 | 0.06 | 10000 | 1200 | 0.25 | 9000 | 1100 | 2 | 0.05 | 8000 | 850 | 0.15
| 20 | 8 | 10000 | 1250 | 2.5 | 0.05 | 9000 | 1000 | 0.2 | 8000 | 950 | 2 | 0.04 | 7000 | 700 | 0.12
3 | 8 | 2.7 | 16000 | 2400 | 3 | 0.15 | 14000 | 2000 | 0.75 | 12000 | 1800 | 2.4 | 0.11 | 11000 | 1500 | 0.55
| 10 | 3.3 | 16000 | 2400 | 3 | 0.12 | 14000 | 2000 | 0.7 | 12000 | 1800 | 2.4 | 0.08 | 11000 | 1500 | 0.5
| 15 | 5 | 14000 | 2100 | 3 | 0.1 | 12000 | 1600 | 0.6 | 11000 | 1600 | 2.4 | 0.07 | 9000 | 1100 | 0.4
| 20 | 6.7 | 11000 | 1500 | 3 | 0.07 | 10000 | 1200 | 0.4 | 9000 | 1100 | 2.4 | 0.05 | 8000 | 900 | 0.3
| 25 | 8.3 | 10000 | 1300 | 3 | 0.05 | 9000 | 1000 | 0.2 | 8000 | 900 | 2.4 | 0.03 | 7000 | 700 | 0.15
4 | 10 | 2.5 | 12000 | 2400 | 4 | 0.2 | 10000 | 2000 | 1 | 9000 | 1600 | 3 | 0.15 | 8000 | 1400 | 0.8
| 15 | 3.8 | 12000 | 2400 | 4 | 0.2 | 10000 | 2000 | 0.9 | 9000 | 1600 | 3 | 0.15 | 8000 | 1400 | 0.7
| 20 | 5 | 10000 | 2000 | 4 | 0.15 | 8000 | 1600 | 0.7 | 8000 | 1400 | 3 | 0.1 | 6000 | 1000 | 0.5
| 25 | 6.3 | 9000 | 1700 | 4 | 0.1 | 8000 | 1500 | 0.5 | 7000 | 1200 | 3 | 0.07 | 6000 | 1000 | 0.3
| 30 | 7.5 | 8000 | 1500 | 4 | 0.07 | 7000 | 1300 | 0.3 | 6000 | 1000 | 3 | 0.05 | 5000 | 800 | 0.2
5 | 15 | 3 | 9500 | 2600 | 5 | 0.25 | 8500 | 2200 | 1.1 | 7000 | 1800 | 3.5 | 0.18 | 6000 | 1400 | 0.8
| 20 | 4 | 8000 | 2150 | 5 | 0.2 | 7000 | 1750 | 1 | 6500 | 1650 | 3.5 | 0.15 | 5500 | 1150 | 0.6
| 25 | 5 | 7000 | 1800 | 5 | 0.15 | 6000 | 1400 | 0.9 | 5800 | 1300 | 3.5 | 0.12 | 4800 | 1000 | 0.5
| 30 | 6 | 6000 | 1500 | 5 | 0.1 | 5000 | 1100 | 0.7 | 5000 | 1000 | 3.5 | 0.1 | 4000 | 830 | 0.4
6 | 15 | 2.5 | 8000 | 2750 | 6 | 0.3 | 7000 | 2350 | 1.2 | 6000 | 1950 | 4 | 0.2 | 5000 | 1400 | 0.9
| 20 | 3.3 | 7000 | 2400 | 6 | 0.3 | 6000 | 2000 | 1.2 | 5000 | 1600 | 4 | 0.2 | 4500 | 1200 | 0.8
| 30 | 5 | 5000 | 1600 | 6 | 0.2 | 4000 | 1200 | 1 | 4000 | 1100 | 4 | 0.15 | 3500 | 900 | 0.6
| 50 | 8.3 | 3500 | 800 | 6 | 0.1 | 3000 | 650 | 0.4 | 3000 | 600 | 4 | 0.07 | 3000 | 500 | 0.25
備 考 Notes | ※1 本切削条件は参考値です。実際の加工形状および使用機械等にて切削条件を調整してください。 ※2 切込み量のapは軸方向の切込み深さ、 aeは半径方向の切込み深さを示します。 ※3 びびりが発生する場合は、回転数と送り速度を同じ割合で下げてください。 また、主軸回転数が足りない場合も同様に同じ割合で下げてください。 ※4 クーラントは不水溶性切削油をお奨めします。 ※1 Recommend to use the milling condition as just reference. Adjust milling conditions according to machining shape and machine status. ※2 Depth of Cut : ap=Axial Depth of Cut / ae=Radial Depth of Cut. ※3 Reduce both spindle speed and feed at same rate for chattering and also for insufficient spindle speed of a machine. ※4 Water-insoluble fluid is recommended.