## Sheet1
MRBTNH345
切削条件参考表 Recommended Milling Conditions
被削材 Work Material |  |  | 高硬度鋼 Hardened Steels SKD61・STAVAX （〜52HRC） |  |  |  | 高硬度鋼 Hardened Steels SKD11 （〜62HRC）
Rサイズ Radius | 首角 Neck Taper Angle | 首下長 Under Neck Length | 切込み量 Depth of Cut |  | 送り速度 Feed | 回転数 Spindle Speed | 切込み量 Depth of Cut |  | 送り速度 Feed | 回転数 Spindle Speed
|  |  | ap mm | ae mm | mm/min | min-1 | ap mm | ae mm | mm/min | min-1
0.5 | 30′ | 12 | 0.02 | 0.1 | 1000 | 16000 | 0.01 | 0.07 | 800 | 14000
|  | 16 | 0.01 | 0.1 | 600 | 12000 | 0.005 | 0.07 | 500 | 10000
|  | 20 | 0.01 | 0.07 | 400 | 10000 | 0.005 | 0.05 | 300 | 8000
|  | 25 | 0.005 | 0.05 | 300 | 8000 | 0.003 | 0.03 | 250 | 6000
|  | 30 | 0.005 | 0.02 | 200 | 6000 | 0.003 | 0.01 | 150 | 4000
| 1° | 12 | 0.03 | 0.15 | 1200 | 16000 | 0.02 | 0.1 | 1000 | 14000
|  | 16 | 0.02 | 0.15 | 700 | 12000 | 0.01 | 0.1 | 600 | 10000
|  | 20 | 0.02 | 0.1 | 500 | 10000 | 0.01 | 0.08 | 400 | 8000
|  | 25 | 0.01 | 0.08 | 400 | 8000 | 0.008 | 0.06 | 300 | 6000
|  | 30 | 0.01 | 0.06 | 300 | 6000 | 0.005 | 0.04 | 200 | 4000
| 1°30′ | 12 | 0.03 | 0.15 | 1200 | 16000 | 0.02 | 0.1 | 1000 | 14000
|  | 16 | 0.02 | 0.15 | 700 | 12000 | 0.01 | 0.1 | 600 | 10000
|  | 20 | 0.02 | 0.1 | 500 | 10000 | 0.01 | 0.08 | 400 | 8000
|  | 25 | 0.01 | 0.08 | 400 | 8000 | 0.008 | 0.06 | 300 | 6000
|  | 30 | 0.01 | 0.06 | 300 | 6000 | 0.005 | 0.04 | 200 | 4000
| 2° | 20 | 0.03 | 0.2 | 700 | 12000 | 0.02 | 0.15 | 600 | 10000
|  | 30 | 0.02 | 0.1 | 500 | 8000 | 0.01 | 0.08 | 400 | 6000
0.75 | 30′ | 12 | 0.06 | 0.2 | 1500 | 18000 | 0.04 | 0.15 | 1200 | 16000
|  | 16 | 0.04 | 0.2 | 1200 | 16000 | 0.02 | 0.15 | 950 | 14000
|  | 20 | 0.02 | 0.1 | 700 | 12000 | 0.015 | 0.07 | 600 | 10000
|  | 25 | 0.01 | 0.1 | 500 | 9000 | 0.01 | 0.07 | 350 | 7000
|  | 30 | 0.01 | 0.05 | 300 | 7000 | 0.01 | 0.04 | 200 | 5000
| 1° | 12 | 0.06 | 0.2 | 1500 | 18000 | 0.05 | 0.15 | 1300 | 16000
|  | 16 | 0.04 | 0.2 | 1200 | 16000 | 0.04 | 0.15 | 1000 | 14000
|  | 20 | 0.04 | 0.15 | 700 | 12000 | 0.04 | 0.1 | 700 | 10000
|  | 25 | 0.03 | 0.15 | 600 | 9000 | 0.01 | 0.1 | 400 | 7000
|  | 30 | 0.02 | 0.1 | 400 | 7000 | 0.015 | 0.08 | 270 | 5000
| 1°30′ | 20 | 0.05 | 0.2 | 800 | 12000 | 0.04 | 0.15 | 800 | 10000
|  | 30 | 0.03 | 0.1 | 400 | 7000 | 0.02 | 0.1 | 350 | 5000
| 2° | 30 | 0.04 | 0.2 | 500 | 7000 | 0.03 | 0.15 | 400 | 6000
1 | 30′ | 12 | 0.1 | 0.3 | 1500 | 16000 | 0.08 | 0.2 | 1400 | 14000
|  | 16 | 0.1 | 0.3 | 1200 | 12000 | 0.08 | 0.2 | 1000 | 10000
|  | 20 | 0.07 | 0.25 | 800 | 10000 | 0.05 | 0.2 | 600 | 8000
|  | 25 | 0.07 | 0.2 | 600 | 8500 | 0.05 | 0.15 | 500 | 6500
|  | 30 | 0.04 | 0.1 | 400 | 7000 | 0.02 | 0.07 | 300 | 5000
|  | 40 | 0.02 | 0.07 | 300 | 5000 | 0.01 | 0.05 | 200 | 4000
| 1° | 12 | 0.1 | 0.3 | 1500 | 16000 | 0.08 | 0.25 | 1400 | 14000
|  | 16 | 0.1 | 0.3 | 1200 | 12000 | 0.08 | 0.25 | 1000 | 10000
|  | 20 | 0.08 | 0.25 | 1000 | 10000 | 0.06 | 0.2 | 800 | 8000
|  | 25 | 0.08 | 0.2 | 800 | 8500 | 0.06 | 0.15 | 600 | 6500
|  | 30 | 0.07 | 0.15 | 600 | 7000 | 0.04 | 0.1 | 400 | 5000
|  | 40 | 0.04 | 0.08 | 400 | 5000 | 0.02 | 0.06 | 300 | 4000
| 1°30′ | 20 | 0.08 | 0.3 | 1000 | 10000 | 0.06 | 0.25 | 800 | 8000
|  | 25 | 0.08 | 0.2 | 800 | 8500 | 0.06 | 0.15 | 600 | 6500
|  | 30 | 0.07 | 0.15 | 600 | 7000 | 0.04 | 0.1 | 400 | 5000
|  | 40 | 0.04 | 0.08 | 400 | 5000 | 0.02 | 0.06 | 300 | 4000
| 2° | 20 | 0.1 | 0.35 | 1200 | 10000 | 0.08 | 0.25 | 1000 | 8000
|  | 25 | 0.1 | 0.3 | 1000 | 8000 | 0.08 | 0.2 | 800 | 6500
|  | 30 | 0.08 | 0.25 | 800 | 6000 | 0.06 | 0.15 | 600 | 5000
|  | 40 | 0.05 | 0.1 | 500 | 4000 | 0.03 | 0.08 | 400 | 4000
1.5 | 30′ | 15 | 0.2 | 0.4 | 2000 | 18000 | 0.1 | 0.3 | 1600 | 15000
|  | 20 | 0.1 | 0.3 | 1500 | 14000 | 0.07 | 0.2 | 1200 | 12000
|  | 25 | 0.1 | 0.3 | 1200 | 12000 | 0.07 | 0.2 | 1000 | 10000
|  | 30 | 0.07 | 0.2 | 1000 | 8500 | 0.05 | 0.1 | 700 | 7000
|  | 40 | 0.05 | 0.2 | 600 | 6000 | 0.02 | 0.1 | 400 | 4200
| 1° | 15 | 0.2 | 0.4 | 2000 | 18000 | 0.1 | 0.3 | 1600 | 15000
|  | 20 | 0.1 | 0.3 | 1500 | 16000 | 0.08 | 0.2 | 1200 | 12000
|  | 25 | 0.1 | 0.3 | 1200 | 14000 | 0.08 | 0.2 | 1000 | 10000
|  | 30 | 0.08 | 0.2 | 1000 | 10000 | 0.06 | 0.15 | 800 | 7000
|  | 40 | 0.07 | 0.1 | 700 | 7000 | 0.04 | 0.08 | 500 | 4200
| 1°30′ | 30 | 0.08 | 0.2 | 1000 | 12000 | 0.06 | 0.15 | 800 | 7000
|  | 40 | 0.07 | 0.1 | 700 | 8000 | 0.04 | 0.08 | 500 | 4200
|  | 50 | 0.05 | 0.1 | 400 | 6000 | 0.03 | 0.08 | 300 | 3500
| 2° | 30 | 0.1 | 0.3 | 1500 | 12000 | 0.08 | 0.3 | 1200 | 10000
|  | 40 | 0.08 | 0.2 | 800 | 8000 | 0.06 | 0.2 | 600 | 7000
2 | 1° | 30 | 0.3 | 0.5 | 1500 | 8500 | 0.2 | 0.4 | 1200 | 7000
|  | 40 | 0.2 | 0.5 | 1200 | 6000 | 0.1 | 0.4 | 1000 | 5000
|  | 50 | 0.1 | 0.3 | 700 | 5000 | 0.05 | 0.2 | 600 | 4000
|  | 65.2 | 0.07 | 0.2 | 400 | 4000 | 0.03 | 0.1 | 300 | 3000
備 考 Notes |  |  | ※ 1 びびりが発生する場合は、回転数と送り速度を同じ割合で下げてください。また、主軸回転数が足りない場 合も同様に同じ割合で下げてください。 ※ 2 深い部分を加工する際は、クーラントの給油および切りくずの排出性に十分注意してください。 ※ 3 オイルミストクーラントをお奨めします。 ※ 4 切込み量、機械剛性により条件が異なることがあります。その都度調整してください。 ※1 Reduce both spindle speed and feed at same rate for chattering and also for insufficient spindle speed of a machine. ※2 Coolant supply and chip disposal are important for machining deep-rib. ※3 We recommend using oil mist coolant. ※4 Adjust milling conditions according to the volume of depth of cut and rigidity of machine.