## Sheet1
MSE430P
切削条件参考表 Recommended Milling Conditions
被削材 Work Material | 炭素鋼 Carbon Steels S50C |  | 合金鋼 Alloy Steels SCM・SKD・SUS |  | 調質鋼 Prehardened Steels HPM・NAK |  | 高硬度鋼 Hardened Steels SKD61（～52HRC）
切削速度 Cutting Speed | 60～100m/min |  | 50～70m/min |  | 35～60m/min |  | 20～40m/min
外 径 Dia. | 回転数 Spindle Speed | 送り速度 Feed | 回転数 Spindle Speed | 送り速度 Feed | 回転数 Spindle Speed | 送り速度 Feed | 回転数 Spindle Speed | 送り速度 Feed
| min-1 | mm/min | min-1 | mm/min | min-1 | mm/min | min-1 | mm/min
1 | 20700 | 330 | 19100 | 210 | 14300 | 150 | 9600 | 160
2 | 10300 | 330 | 9600 | 270 | 7200 | 160 | 4800 | 180
3 | 6900 | 440 | 6400 | 320 | 4800 | 180 | 3200 | 210
4 | 5200 | 500 | 4800 | 380 | 3600 | 180 | 2400 | 230
5 | 4100 | 520 | 3800 | 380 | 2900 | 200 | 1900 | 250
6 | 3400 | 540 | 3200 | 380 | 2400 | 200 | 1600 | 250
8 | 2700 | 520 | 2400 | 380 | 1800 | 200 | 1200 | 250
10 | 2100 | 470 | 1900 | 380 | 1400 | 200 | 1000 | 250
12 | 1700 | 440 | 1600 | 380 | 1200 | 200 | 800 | 250
切込み量 Depth of Cut （D：外径 Dia.）
備 考 Notes | ※ 1 切削油は発煙性の少ないものを使用してください。 ※ 2 高硬度鋼を切削加工する場合は、オイルミストクーラントの使用をお奨めします。 ※ 3 回転数と送り速度は、同じ割合で調整してください｡ ※ 4 切込み量、機械剛性により条件が異なることがあります。その都度調整し使用してください。 ※1 Use cutting fluid with smoke retardant. ※2 Recommend to use oil mist coolant for machining hardened steels. ※3 Adjust both spindle speed and feed at the same rate. ※4 Adjust milling conditions according to the volume of Depth of Cut and rigidity of the machine.