## Sheet1
MSTNR230
切削条件参考表 Recommended Milling Conditions
被削材 Work Material |  |  |  | 炭素鋼・調質鋼 Carbon Steels・Prehardened Steels S50C・NAK55・NAK80・HPM1 （～43HRC） |  |  |  | 高硬度鋼 Hardened Steels SKD11・SKD61・STAVAX・HPM38 （～55HRC） |  |  |  | 銅・アルミニウム合金 Copper・Aluminium Alloy
外径 Dia. | コーナ 半径 Corner Radius | 首角 Neck Taper Angle | 首下長 Under Neck Length | 回転数 Spindle Speed | 送り速度 Feed | 切込み量 Depth of Cut |  | 回転数 Spindle Speed | 送り速度 Feed | 切込み量 Depth of Cut |  | 回転数 Spindle Speed | 送り速度 Feed | 切込み量 Depth of Cut
|  |  |  | min-1 | mm/min | ap mm | ae mm | min-1 | mm/min | ap mm | ae mm | min-1 | mm/min | ap mm | ae mm
0.2 | 0.05 | 1° | 1 | 30000 | 200 | 0.005 | 0.02 | 30000 | 150 | 0.005 | 0.02 | 30000 | 250 | 0.015 | 0.06
|  |  | 2 | 30000 | 200 | 0.005 | 0.02 | 30000 | 150 | 0.005 | 0.02 | 30000 | 250 | 0.015 | 0.06
|  | 3° | 1 | 30000 | 300 | 0.005 | 0.03 | 30000 | 200 | 0.005 | 0.02 | 30000 | 360 | 0.02 | 0.06
|  |  | 2 | 30000 | 300 | 0.005 | 0.03 | 30000 | 200 | 0.005 | 0.02 | 30000 | 360 | 0.02 | 0.06
|  | 5° | 1 | 30000 | 350 | 0.01 | 0.03 | 30000 | 250 | 0.01 | 0.03 | 30000 | 420 | 0.04 | 0.06
|  |  | 2 | 30000 | 350 | 0.01 | 0.03 | 30000 | 250 | 0.01 | 0.03 | 30000 | 420 | 0.04 | 0.06
0.3 | 0.05 | 1° | 2 | 30000 | 200 | 0.007 | 0.03 | 30000 | 150 | 0.005 | 0.03 | 30000 | 250 | 0.02 | 0.06
|  |  | 3 | 30000 | 200 | 0.007 | 0.03 | 30000 | 150 | 0.005 | 0.03 | 30000 | 250 | 0.02 | 0.06
|  | 3° | 2 | 30000 | 300 | 0.01 | 0.05 | 30000 | 200 | 0.01 | 0.03 | 30000 | 360 | 0.03 | 0.15
|  |  | 3 | 30000 | 300 | 0.01 | 0.05 | 30000 | 200 | 0.01 | 0.03 | 30000 | 360 | 0.03 | 0.15
|  | 5° | 2 | 30000 | 350 | 0.02 | 0.06 | 30000 | 250 | 0.02 | 0.05 | 30000 | 420 | 0.06 | 0.15
|  |  | 3 | 30000 | 350 | 0.02 | 0.06 | 30000 | 250 | 0.02 | 0.05 | 30000 | 420 | 0.06 | 0.15
0.4 | 0.05 0.1 | 1° | 3 | 30000 | 300 | 0.015 | 0.05 | 30000 | 200 | 0.01 | 0.04 | 30000 | 360 | 0.03 | 0.15
|  |  | 4 | 30000 | 300 | 0.015 | 0.05 | 30000 | 200 | 0.01 | 0.04 | 30000 | 360 | 0.03 | 0.15
|  | 3° | 3 | 30000 | 350 | 0.02 | 0.06 | 30000 | 250 | 0.02 | 0.05 | 30000 | 420 | 0.06 | 0.15
|  |  | 4 | 30000 | 350 | 0.02 | 0.06 | 30000 | 250 | 0.02 | 0.05 | 30000 | 420 | 0.06 | 0.15
|  | 5° | 3 | 30000 | 450 | 0.03 | 0.07 | 30000 | 300 | 0.03 | 0.06 | 30000 | 540 | 0.09 | 0.15
|  |  | 4 | 30000 | 450 | 0.03 | 0.07 | 30000 | 300 | 0.03 | 0.06 | 30000 | 540 | 0.09 | 0.15
0.5 | 0.05 0.1 | 1° | 3 | 30000 | 500 | 0.02 | 0.1 | 30000 | 350 | 0.02 | 0.1 | 30000 | 600 | 0.06 | 0.24
|  |  | 5 | 30000 | 500 | 0.015 | 0.1 | 30000 | 350 | 0.015 | 0.1 | 30000 | 600 | 0.045 | 0.24
|  |  | 8 | 30000 | 500 | 0.01 | 0.08 | 30000 | 350 | 0.01 | 0.05 | 30000 | 600 | 0.03 | 0.24
|  |  | 10 | 24000 | 400 | 0.007 | 0.06 | 24000 | 250 | 0.007 | 0.04 | 24000 | 480 | 0.02 | 0.18
|  |  | 12 | 24000 | 300 | 0.005 | 0.05 | 24000 | 150 | 0.005 | 0.03 | 24000 | 360 | 0.015 | 0.15
|  | 3° | 3 | 30000 | 600 | 0.03 | 0.1 | 30000 | 400 | 0.03 | 0.1 | 30000 | 700 | 0.09 | 0.25
|  |  | 5 | 30000 | 600 | 0.02 | 0.1 | 30000 | 400 | 0.02 | 0.1 | 30000 | 700 | 0.06 | 0.25
|  |  | 8 | 30000 | 600 | 0.02 | 0.08 | 30000 | 400 | 0.02 | 0.05 | 30000 | 700 | 0.06 | 0.24
|  |  | 10 | 24000 | 500 | 0.015 | 0.08 | 24000 | 350 | 0.01 | 0.05 | 24000 | 600 | 0.03 | 0.24
|  |  | 12 | 24000 | 350 | 0.015 | 0.05 | 24000 | 200 | 0.01 | 0.03 | 24000 | 420 | 0.03 | 0.15
|  | 5° | 3 | 30000 | 750 | 0.05 | 0.15 | 30000 | 500 | 0.05 | 0.1 | 30000 | 900 | 0.15 | 0.25
|  |  | 5 | 30000 | 750 | 0.03 | 0.15 | 30000 | 500 | 0.03 | 0.1 | 30000 | 900 | 0.09 | 0.25
|  |  | 8 | 24000 | 750 | 0.03 | 0.11 | 24000 | 500 | 0.03 | 0.08 | 24000 | 900 | 0.09 | 0.25
|  |  | 10 | 24000 | 600 | 0.02 | 0.08 | 24000 | 400 | 0.02 | 0.06 | 24000 | 720 | 0.06 | 0.25
0.8 | 0.05 0.1 0.2 | 1° | 5 | 26000 | 1000 | 0.06 | 0.2 | 21000 | 700 | 0.06 | 0.1 | 26000 | 1200 | 0.18 | 0.3
|  |  | 8 | 24000 | 800 | 0.04 | 0.2 | 19000 | 560 | 0.04 | 0.1 | 24000 | 950 | 0.12 | 0.3
|  | 3° | 5 | 26000 | 1200 | 0.08 | 0.3 | 21000 | 840 | 0.08 | 0.3 | 26000 | 1400 | 0.24 | 0.35
|  |  | 8 | 24000 | 1000 | 0.06 | 0.3 | 19000 | 700 | 0.06 | 0.3 | 24000 | 1200 | 0.18 | 0.35
1 | 0.05 0.1 0.2 0.3 | 1° | 6 | 22000 | 1300 | 0.08 | 0.35 | 17000 | 900 | 0.06 | 0.35 | 22000 | 1500 | 0.24 | 0.5
|  |  | 10 | 18000 | 1000 | 0.05 | 0.35 | 14000 | 700 | 0.05 | 0.35 | 18000 | 1200 | 0.15 | 0.5
|  |  | 15 | 18000 | 850 | 0.03 | 0.2 | 14000 | 600 | 0.03 | 0.13 | 18000 | 1000 | 0.09 | 0.5
|  |  | 20 | 14000 | 700 | 0.025 | 0.1 | 11000 | 500 | 0.025 | 0.06 | 14000 | 850 | 0.075 | 0.3
|  |  | 25 | 14000 | 600 | 0.02 | 0.05 | 11000 | 400 | 0.02 | 0.03 | 14000 | 700 | 0.06 | 0.15
|  |  | 30 | 10000 | 480 | 0.015 | 0.03 | 8000 | 300 | 0.015 | 0.02 | 10000 | 600 | 0.045 | 0.09
|  |  | 35 | 10000 | 350 | 0.01 | 0.02 | 8000 | 250 | 0.01 | 0.01 | 10000 | 400 | 0.03 | 0.06
|  | 3° | 6 | 22000 | 1500 | 0.1 | 0.35 | 17600 | 1000 | 0.1 | 0.35 | 22000 | 1800 | 0.3 | 0.5
|  |  | 10 | 18000 | 1200 | 0.08 | 0.35 | 14400 | 800 | 0.08 | 0.35 | 18000 | 1400 | 0.24 | 0.5
1.5 | 0.1 0.2 0.3 | 1° | 10 | 16000 | 1300 | 0.1 | 0.55 | 12800 | 900 | 0.1 | 0.55 | 16000 | 1500 | 0.3 | 0.6
|  |  | 15 | 14000 | 1000 | 0.07 | 0.55 | 11200 | 700 | 0.07 | 0.55 | 14000 | 1200 | 0.2 | 0.6
|  |  | 20 | 14000 | 800 | 0.05 | 0.3 | 11200 | 550 | 0.05 | 0.2 | 14000 | 900 | 0.16 | 0.5
|  |  | 25 | 14000 | 600 | 0.03 | 0.1 | 11200 | 400 | 0.03 | 0.06 | 14000 | 700 | 0.1 | 0.3
|  |  | 30 | 12000 | 450 | 0.03 | 0.05 | 9600 | 300 | 0.03 | 0.03 | 12000 | 550 | 0.09 | 0.15
|  | 3° | 10 | 16000 | 1500 | 0.15 | 0.55 | 12800 | 1000 | 0.15 | 0.55 | 16000 | 1800 | 0.45 | 0.6
|  |  | 15 | 14000 | 1200 | 0.1 | 0.55 | 11200 | 850 | 0.1 | 0.55 | 14000 | 1400 | 0.3 | 0.6
2 | 0.1 0.2 0.3 0.5 | 1° | 15 | 14000 | 1200 | 0.1 | 0.7 | 11200 | 850 | 0.07 | 0.7 | 14000 | 1400 | 0.3 | 0.7
|  |  | 20 | 12000 | 1200 | 0.07 | 0.7 | 9600 | 850 | 0.07 | 0.7 | 12000 | 1400 | 0.2 | 0.7
|  |  | 25 | 12000 | 1000 | 0.05 | 0.5 | 9600 | 700 | 0.04 | 0.5 | 12000 | 1200 | 0.15 | 0.7
|  |  | 30 | 10000 | 750 | 0.04 | 0.3 | 8000 | 500 | 0.03 | 0.3 | 10000 | 900 | 0.13 | 0.7
|  |  | 40 | 8000 | 400 | 0.03 | 0.2 | 6400 | 300 | 0.02 | 0.2 | 8000 | 500 | 0.1 | 0.5
|  |  | 50 | 6000 | 350 | 0.015 | 0.1 | 4800 | 250 | 0.01 | 0.1 | 6000 | 400 | 0.05 | 0.3
|  | 3° | 15 | 20000 | 2000 | 0.2 | 0.7 | 16000 | 1400 | 0.2 | 0.7 | 20000 | 2400 | 0.6 | 0.7
|  |  | 20 | 16000 | 1600 | 0.1 | 0.7 | 12800 | 1100 | 0.1 | 0.7 | 16000 | 2000 | 0.4 | 0.7
3 | 0.2 0.5 | 1° | 15 | 11000 | 1600 | 0.15 | 1.05 | 8800 | 1100 | 0.1 | 1.05 | 11000 | 1900 | 0.6 | 1.1
|  |  | 20 | 11000 | 1600 | 0.13 | 1.05 | 8800 | 1100 | 0.1 | 1.05 | 11000 | 1900 | 0.45 | 1.1
|  |  | 30 | 9000 | 1200 | 0.1 | 1.05 | 7200 | 850 | 0.07 | 1.05 | 9000 | 1400 | 0.3 | 1.1
|  |  | 40 | 9000 | 1000 | 0.07 | 0.6 | 7200 | 700 | 0.05 | 0.6 | 9000 | 1200 | 0.21 | 0.9
|  |  | 50 | 8000 | 640 | 0.05 | 0.35 | 6400 | 450 | 0.04 | 0.35 | 8000 | 750 | 0.15 | 0.8
|  |  | 60 | 8000 | 480 | 0.03 | 0.2 | 6400 | 300 | 0.02 | 0.2 | 8000 | 550 | 0.1 | 0.7
備 考 Notes |  |  | ※ 1 実際の加工形状および使用機械等にて切削条件を調整してください。 ※ 2 びびりが発生する場合は、回転数と送り速度を同じ割合で下げてください。また、主軸回転数が足りない場合も同様に同じ割合で下げてください。 ※ 3 高硬度鋼を切削加工する場合は、オイルミストクーラントをお奨めします。 ※ 4 深い部分を加工する際は、クーラントの給油および切りくずの排出性に十分注意してください。 ※ 1 Adjust milling conditions according to machining profile and machine status. ※ 2 Reduce both spindle speed and feed at same rate for chattering and also for insufficient spindle speed of a machine. ※ 3 Recommend to use oil mist coolant for machining hardened steels. ※ 4 Coolant supply and chip disposal are important for machining deep-rib.