## Sheet1
NCB-2
切削条件参考表 Recommended Milling Conditions
被削材 Work Material | 炭素鋼・合金鋼・調質鋼 Carbon Steels・Alloy Steels・Prehardened Steels S50C・SCM・SKD・SUS・HPM・NAK
切削速度 Cutting Speed | 50m/min
Rサイズ Radius | 回転数 Spindle Speed | 送り速度 Feed
| min-1 | mm/min
0.2 | 40000 | 700
0.25 | 32000 | 750
0.3 | 27000 | 750
0.4 | 20000 | 870
0.5 | 13300 | 870
0.6 | 11400 | 870
0.7 | 10600 | 870
0.75 | 10000 | 870
0.8 | 9,000 | 870
0.9 | 8,800 | 850
切込み量 Depth of Cut （R：ボール半径 Radius）
備 考 Notes | ※ 1 切削油を使用してください。 ※ 2 回転数と送り速度は、同じ割合で調整してください。 ※1 Use cutting fluid. ※2 Adjust both spindle speed and feed at the same rate.