## Sheet1
NCB-2X
切削条件参考表 Recommended Milling Conditions
被削材 Work Material | 炭素鋼・合金鋼・調質鋼 Carbon Steels・Alloy Steels・Prehardened Steels S50C・SCM・SKD・SUS・HPM・NAK
切削速度 Cutting Speed | 60～80m/min
Rサイズ Radius | 回転数 Spindle Speed | 送り速度 Feed
| min-1 | mm/min
0.2 | 50000 | 800
0.25 | 50000 | 800
0.3 | 42500 | 870
0.4 | 32000 | 930
0.5 | 25500 | 930
0.75 | 17000 | 930
0.8 | 16000 | 930
切込み量 Depth of Cut （R：ボール半径 Radius）
備 考 Notes | ※ 1 切削油の使用をお奨めします。 ※ 2 回転数と送り速度は、同じ割合で調整してください。 ※1 Use cutting fluid. ※2 Adjust both spindle speed and feed at the same rate.