## Sheet1
NHR-2
切削条件参考表 Recommended Milling Conditions
被削材 Work Material |  | 炭素鋼・合金鋼・調質鋼 Carbon Steels・Alloy Steels・ Prehardened Steels S50C・SCM・SKD・SUS・HPM・NAK |  | アルミニウム合金 Aluminium Alloy |  | 銅 Copper |  | 樹 脂 Resin
切削速度 Cutting Speed |  | 30～50m/min |  | 100～200m/min |  | 50～150m/min |  | 50～80m/min
外径 Dia. | 切込み量 Depth of Cut | 回転数 Spindle Speed | 送り速度 Feed | 回転数 Spindle Speed | 送り速度 Feed | 回転数 Spindle Speed | 送り速度 Feed | 回転数 Spindle Speed | 送り速度 Feed
| mm | min-1 | mm/min | min-1 | mm/min | min-1 | mm/min | min-1 | mm/min
0.5 | 0.003～0.05 | 19,100～31,800 | 200～500 | 50,000～ | 200～1,000 | 31,800～ | 200～1,000 | 31,800～ | 200～400
0.6 | 0.006～0.06 | 15,900～26,500 | 200～500 | 50,000～ | 200～1,250 | 26,500～ | 200～1,000 | 26,500～42,500 | 200～400
0.7 | 0.01～0.07 | 13,600～22,700 | 200～500 | 45,500～ | 200～1,250 | 22,700～ | 200～1,000 | 22,700～36,400 | 200～400
0.8 | 0.01～0.06 | 11,900～19,900 | 200～500 | 39,800～ | 200～1,500 | 19,900～ | 200～1,250 | 19,900～31,800 | 200～400
0.9 | 0.009～0.03 | 10,600～17,700 | 200～500 | 35,400～ | 200～2,000 | 17,700～ | 200～1,500 | 17,700～28,300 | 200～400
1 | 0.01～0.06 | 9,600～15,900 | 200～650 | 31,800～ | 200～2,600 | 15,900～47,800 | 200～1,950 | 15,900～25,500 | 200～400
1.2 | 0.016～0.12 | 8,000～13,300 | 200～550 | 26,500～ | 200～2,200 | 13,300～39,800 | 200～1,650 | 13,300～21,200 | 200～400
1.4 | 0.012～0.15 | 6,800～11,400 | 200～450 | 22,700～45,500 | 200～1,800 | 11,400～34,100 | 200～1,350 | 11,400～18,200 | 200～400
1.5 | 0.008～0.17 | 6,400～10,600 | 200～450 | 21,200～42,500 | 200～1,800 | 10,600～31,800 | 200～1,350 | 10,600～17,000 | 200～400
1.6 | 0.012～0.2 | 6,000～10,000 | 200～450 | 19,900～39,800 | 200～1,800 | 10,000～29,900 | 200～1,350 | 10,000～15,900 | 200～400
1.8 | 0.02～0.22 | 5,300～8,800 | 200～350 | 17,700～35,400 | 200～1,400 | 8,800～26,500 | 200～1,050 | 8,800～14,200 | 200～400
2 | 0.03～0.25 | 4,800～8,000 | 200～350 | 15,900～31,800 | 200～1,400 | 8,000～23,900 | 200～1,050 | 8,000～12,700 | 200～400
2.5 | 0.08～0.25 | 3,800～6,400 | 150～250 | 12,700～25,500 | 150～1,000 | 6,400～19,100 | 150～ 750 | 6,400～10,200 | 150～300
3 | 0.09～0.25 | 3,200～5,300 | 130～250 | 10,600～21,200 | 130～1,000 | 5,300～15,900 | 130～ 750 | 5,300～8,500 | 130～260
3.5 | 0.09～0.25 | 2,700～4,500 | 110～220 | 9,100～18,200 | 110～ 900 | 4,500～13,600 | 110～ 650 | 4,500～7,300 | 110～220
4 | 0.1～0.25 | 2,400～4,000 | 100～200 | 8,000～15,900 | 100～ 800 | 4,000～11,900 | 100～ 600 | 4,000～6,400 | 100～200
5 | 0.18～0.25 | 1,900～3,200 | 80～200 | 6,400～12,700 | 80～ 800 | 3,200～9,600 | 80～ 600 | 3,200～5,100 | 80～160
備 考 Notes | ※ 1 工具の首下長によって、切込み量及び回転数・送り速度を調整してください。 ※ 2 切削油は発煙性の少ないものを使用してください。 ※ 3 往復切削をお奨めします。 ※1 Adjust depth of cut, spindle speed and feed according to effective length. ※2 Use cutting fluid with smoke retardant. ※3 Recommend reciprocating cutting.