## Sheet1
NTE-4X
切削条件参考表 Recommended Milling Conditions
被削材 Work Material | 炭素鋼 Carbon Steels S50C |  | 合金鋼 Alloy Steels SCM・SKD・SUS |  | 調質鋼 Prehardened Steels HPM・NAK
切削速度 Cutting Speed | 35～45m/min |  | 30～40m/min |  | 25～30m/min
先端径 Dia. | 回転数 Spindle Speed | 送り速度 Feed | 回転数 Spindle Speed | 送り速度 Feed | 回転数 Spindle Speed | 送り速度 Feed
| min-1 | mm/min | min-1 | mm/min | min-1 | mm/min
3 | 3700 | 220 | 3200 | 180 | 2650 | 130
4 | 2800 | 220 | 2400 | 180 | 2000 | 130
5 | 2200 | 220 | 1900 | 180 | 1600 | 130
6 | 1900 | 220 | 1600 | 180 | 1300 | 130
切込み量 Depth of Cut （D：先端径 Dia.）
備 考 Notes | ※ 1 切削油の使用をお奨めします。 ※ 2 回転数と送り速度は同じ割合で調整してください。 ※ 3 側面加工ではダウンカットをお奨めします。 ※1 Use cutting fluid. ※2 Adjust both spindle speed and feed at the same rate. ※3 We recommend a down-cut at side milling.
Length of Cut
Taper Side Milling