## Sheet1
NX-30
切削条件参考表 Recommended Milling Conditions
被削材 Work Material | 炭素鋼 Carbon Steels S50C |  |  | 合金鋼 Alloy Steels SCM・SKD・SUS |  |  | 調質鋼 Prehardened Steels HPM・NAK |  |  | アルミニウム合金 Aluminium Alloy |  |  | 銅 Copper
切削速度 Cutting Speed | 40～50m/min |  |  | 35～45m/min |  |  | 25～35m/min |  |  | 100～200m/min |  |  | 60～80m/min
外 径 Dia. | 回転数 Spindle Speed | 送り速度 Feed |  | 回転数 Spindle Speed | 送り速度 Feed |  | 回転数 Spindle Speed | 送り速度 Feed |  | 回転数 Spindle Speed | 送り速度 Feed |  | 回転数 Spindle Speed | 送り速度 Feed
| min-1 | mm/min |  | min-1 | mm/min |  | min-1 | mm/min |  | min-1 | mm/min |  | min-1 | mm/min
|  | 側面 Side Milling | 溝 Slotting |  | 側面 Side Milling | 溝 Slotting |  | 側面 Side Milling | 溝 Slotting |  | 側面 Side Milling | 溝 Slotting |  | 側面 Side Milling | 溝 Slotting
1 | 14300 | 140 | 70 | 12700 | 100 | 35 | 9500 | 80 | 40 | 47700 | 570 | 200 | 22300 | 270 | 95
1.5 | 9500 | 140 | 70 | 8500 | 100 | 35 | 6400 | 80 | 40 | 31800 | 640 | 220 | 14900 | 300 | 100
2 | 7200 | 140 | 70 | 6400 | 120 | 40 | 4800 | 90 | 45 | 23900 | 720 | 250 | 11100 | 330 | 120
2.5 | 5700 | 170 | 85 | 5100 | 120 | 40 | 3800 | 95 | 50 | 19100 | 760 | 270 | 8900 | 360 | 120
3 | 4800 | 190 | 95 | 4200 | 130 | 45 | 3200 | 100 | 50 | 15900 | 800 | 270 | 7400 | 370 | 130
4 | 3600 | 220 | 110 | 3200 | 130 | 45 | 2400 | 100 | 50 | 11900 | 830 | 270 | 5600 | 390 | 130
5 | 2900 | 230 | 120 | 2500 | 150 | 50 | 1900 | 130 | 65 | 9500 | 860 | 280 | 4500 | 410 | 130
6 | 2400 | 240 | 120 | 2100 | 170 | 55 | 1600 | 140 | 70 | 8000 | 880 | 290 | 3700 | 410 | 130
8 | 1800 | 220 | 110 | 1600 | 160 | 50 | 1200 | 130 | 65 | 6000 | 780 | 260 | 2800 | 360 | 120
10 | 1400 | 200 | 100 | 1300 | 160 | 50 | 1000 | 130 | 65 | 4800 | 720 | 240 | 2200 | 330 | 110
12 | 1200 | 190 | 95 | 1100 | 150 | 50 | 800 | 120 | 60 | 4000 | 680 | 220 | 1900 | 320 | 110
切込み量 Depth of Cut （D：外径 Dia.）
備 考 Notes | ※ 1 切削油を使用してください。 ※ 2 回転数と送り速度は、同じ割合で調整してください。 ※ 3 切込み量、機械剛性により条件が異なることがあります。その都度調整し使用してください。 ※ 1 Use cutting fluid. ※ 2 Adjust both spindle speed and feed at the same rate. ※ 3 Adjust milling conditions according to the volume of Depth of Cut and rigidity of the machine.