## Sheet1
NX-35
切削条件参考表 Recommended Milling Conditions
被削材 Work Material | 炭素鋼 Carbon Steels S50C |  |  | 合金鋼 Alloy Steels SCM・SKD・SUS |  |  | 調質鋼 Prehardened Steels HPM・NAK |  |  | アルミニウム合金 Aluminium Alloy |  |  | 銅 Copper
切削速度 Cutting Speed | 35～45m/min |  |  | 30～40m/min |  |  | 20～30m/min |  |  | 70～150m/min |  |  | 55～75m/min
外 径 Dia. | 回転数 Spindle Speed | 送り速度 Feed |  | 回転数 Spindle Speed | 送り速度 Feed |  | 回転数 Spindle Speed | 送り速度 Feed |  | 回転数 Spindle Speed | 送り速度 Feed |  | 回転数 Spindle Speed | 送り速度 Feed
| min-1 | mm/min |  | min-1 | mm/min |  | min-1 | mm/min |  | min-1 | mm/min |  | min-1 | mm/min
|  | 側面 Side Milling | 溝 Slotting |  | 側面 Side Milling | 溝 Slotting |  | 側面 Side Milling | 溝 Slotting |  | 側面 Side Milling | 溝 Slotting |  | 側面 Side Milling | 溝 Slotting
1 | 12700 | 130 | 65 | 11100 | 90 | 30 | 8000 | 65 | 30 | 38200 | 460 | 160 | 20700 | 250 | 90
1.5 | 8500 | 130 | 65 | 7400 | 90 | 30 | 5300 | 65 | 30 | 25500 | 510 | 180 | 13800 | 280 | 100
2 | 6400 | 130 | 65 | 5600 | 100 | 35 | 4000 | 75 | 40 | 19100 | 570 | 200 | 10300 | 310 | 110
2.5 | 5100 | 150 | 75 | 4500 | 110 | 40 | 3200 | 80 | 40 | 15300 | 610 | 210 | 8300 | 330 | 120
3 | 4200 | 170 | 85 | 3700 | 110 | 40 | 2700 | 85 | 40 | 12700 | 640 | 220 | 6900 | 350 | 120
4 | 3200 | 190 | 95 | 2800 | 110 | 40 | 2000 | 85 | 40 | 9500 | 670 | 220 | 5200 | 360 | 120
5 | 2500 | 200 | 100 | 2200 | 130 | 45 | 1600 | 110 | 50 | 7600 | 680 | 230 | 4100 | 370 | 120
6 | 2100 | 210 | 110 | 1900 | 150 | 50 | 1300 | 110 | 60 | 6400 | 700 | 230 | 3400 | 370 | 120
8 | 1600 | 190 | 95 | 1400 | 140 | 45 | 1000 | 110 | 55 | 4800 | 620 | 210 | 2600 | 340 | 110
10 | 1300 | 180 | 90 | 1100 | 130 | 40 | 800 | 100 | 50 | 3800 | 570 | 190 | 2100 | 320 | 100
12 | 1100 | 180 | 90 | 900 | 130 | 40 | 700 | 100 | 50 | 3200 | 540 | 180 | 1700 | 290 | 95
切込み量 Depth of Cut （D：外径 Dia.）
備 考 Notes | ※ 1 切削油を使用してください。 ※ 2 回転数と送り速度は、同じ割合で調整してください。 ※ 3 切込み量、機械剛性により条件が異なることがあります。その都度調整し使用してください。 ※ 1 Use cutting fluid. ※ 2 Adjust both spindle speed and feed at the same rate. ※ 3 Adjust milling conditions according to the volume of Depth of Cut and rigidity of the machine.