## SHPR400
SHPR400
切削条件参考表 Recommended Milling Conditions
被削材 Work Material |  |  |  | 調質鋼・高硬度鋼 Prehardened Steels・Hardened Steels NAK80・SKD61・STAVAX （～52HRC） |  |  |  | 高硬度鋼 Hardened Steels DC53・ELMAX・PD613 （～62HRC） |  |  |  | ハイス High Speed Steels DRM3・YXR3 （～68HRC）
外径 Dia. | コーナ半径 Corner Radius | 首下長 Under Neck Length | 外径と 首下長 の比 L/D | 切込み量 Depth of Cut |  | 送り速度 Feed | 回転数 Spindle Speed | 切込み量 Depth of Cut |  | 送り速度 Feed | 回転数 Spindle Speed | 切込み量 Depth of Cut |  | 送り速度 Feed | 回転数 Spindle Speed
|  |  |  | ap mm | ae mm | mm/min | min-1 | ap mm | ae mm | mm/min | min-1 | ap mm | ae mm | mm/min | min-1
0.1 | R0.01 | 0.2 | 2 | 0.002 | 0.015 | 320 | 50000 | 0.002 | 0.01 | 240 | 50000 | 0.001 | 0.01 | 120 | 50000
|  | 0.3 | 3 | 0.002 | 0.015 | 240 | 50000 | 0.001 | 0.01 | 160 | 50000 | 0.001 | 0.01 | 60 | 50000
|  | 0.5 | 5 | 0.002 | 0.01 | 240 | 50000 | 0.001 | 0.01 | 160 | 50000 | 0.001 | 0.01 | 60 | 50000
| R0.02 | 0.2 | 2 | 0.002 | 0.015 | 400 | 50000 | 0.002 | 0.01 | 300 | 50000 | 0.001 | 0.01 | 200 | 50000
|  | 0.3 | 3 | 0.002 | 0.015 | 300 | 50000 | 0.001 | 0.01 | 200 | 50000 | 0.001 | 0.01 | 100 | 50000
|  | 0.5 | 5 | 0.002 | 0.01 | 300 | 50000 | 0.001 | 0.01 | 200 | 50000 | 0.001 | 0.01 | 100 | 50000
0.15 | R0.02 | 0.2 | 1.333333 | 0.003 | 0.02 | 500 | 50000 | 0.003 | 0.02 | 400 | 50000 | 0.002 | 0.015 | 300 | 50000
|  | 0.3 | 2 | 0.003 | 0.02 | 400 | 50000 | 0.003 | 0.02 | 300 | 50000 | 0.002 | 0.015 | 200 | 50000
|  | 0.5 | 3.333333 | 0.002 | 0.02 | 400 | 50000 | 0.002 | 0.02 | 300 | 50000 | 0.001 | 0.015 | 200 | 50000
| R0.03 | 0.2 | 1.333333 | 0.003 | 0.02 | 500 | 50000 | 0.003 | 0.02 | 400 | 50000 | 0.002 | 0.015 | 300 | 50000
|  | 0.3 | 2 | 0.003 | 0.02 | 400 | 50000 | 0.003 | 0.02 | 300 | 50000 | 0.002 | 0.015 | 200 | 50000
|  | 0.5 | 3.333333 | 0.002 | 0.02 | 400 | 50000 | 0.002 | 0.02 | 300 | 50000 | 0.001 | 0.015 | 200 | 50000
0.2 | R0.02 | 0.3 | 1.5 | 0.003 | 0.03 | 800 | 50000 | 0.003 | 0.03 | 700 | 50000 | 0.002 | 0.02 | 500 | 50000
|  | 0.5 | 2.5 | 0.003 | 0.03 | 600 | 50000 | 0.003 | 0.03 | 600 | 50000 | 0.002 | 0.02 | 400 | 50000
|  | 1 | 5 | 0.003 | 0.02 | 400 | 50000 | 0.003 | 0.02 | 400 | 50000 | 0.002 | 0.01 | 200 | 50000
| R0.03 | 0.3 | 1.5 | 0.003 | 0.03 | 800 | 50000 | 0.003 | 0.03 | 700 | 50000 | 0.002 | 0.02 | 500 | 50000
|  | 0.5 | 2.5 | 0.003 | 0.03 | 600 | 50000 | 0.003 | 0.03 | 600 | 50000 | 0.002 | 0.02 | 400 | 50000
|  | 1 | 5 | 0.003 | 0.02 | 400 | 50000 | 0.003 | 0.02 | 400 | 50000 | 0.002 | 0.01 | 200 | 50000
0.3 | R0.02 | 0.5 | 1.666667 | 0.003 | 0.05 | 800 | 50000 | 0.003 | 0.05 | 700 | 50000 | 0.002 | 0.03 | 500 | 50000
|  | 0.75 | 2.5 | 0.003 | 0.05 | 800 | 50000 | 0.003 | 0.05 | 640 | 50000 | 0.002 | 0.03 | 480 | 50000
|  | 1 | 3.333333 | 0.003 | 0.05 | 800 | 50000 | 0.003 | 0.05 | 640 | 50000 | 0.002 | 0.03 | 480 | 50000
|  | 1.5 | 5 | 0.003 | 0.03 | 640 | 50000 | 0.003 | 0.03 | 480 | 50000 | 0.002 | 0.02 | 320 | 50000
|  | 2 | 6.666667 | 0.003 | 0.03 | 640 | 50000 | 0.003 | 0.03 | 480 | 50000 | 0.002 | 0.02 | 320 | 50000
| R0.05 | 0.5 | 1.666667 | 0.003 | 0.05 | 1000 | 50000 | 0.003 | 0.05 | 800 | 50000 | 0.002 | 0.03 | 600 | 50000
|  | 0.75 | 2.5 | 0.003 | 0.05 | 1000 | 50000 | 0.003 | 0.05 | 800 | 50000 | 0.002 | 0.03 | 600 | 50000
|  | 1 | 3.333333 | 0.003 | 0.05 | 1000 | 50000 | 0.003 | 0.05 | 800 | 50000 | 0.002 | 0.03 | 600 | 50000
|  | 1.5 | 5 | 0.003 | 0.03 | 800 | 50000 | 0.003 | 0.03 | 600 | 50000 | 0.002 | 0.02 | 400 | 50000
|  | 2 | 6.666667 | 0.003 | 0.03 | 800 | 50000 | 0.003 | 0.03 | 600 | 50000 | 0.002 | 0.02 | 400 | 50000
0.5 | R0.02 | 0.5 | 1 | 0.005 | 0.15 | 1000 | 50000 | 0.005 | 0.15 | 1000 | 50000 | 0.003 | 0.1 | 800 | 50000
|  | 1 | 2 | 0.005 | 0.15 | 1000 | 50000 | 0.005 | 0.15 | 1000 | 50000 | 0.003 | 0.1 | 800 | 50000
|  | 1.5 | 3 | 0.005 | 0.15 | 1000 | 50000 | 0.005 | 0.15 | 1000 | 50000 | 0.003 | 0.1 | 800 | 50000
|  | 2.5 | 5 | 0.005 | 0.08 | 1000 | 50000 | 0.005 | 0.08 | 1000 | 50000 | 0.003 | 0.05 | 800 | 50000
| R0.05 | 0.5 | 1 | 0.01 | 0.15 | 1200 | 50000 | 0.01 | 0.15 | 1200 | 50000 | 0.007 | 0.1 | 1000 | 50000
|  | 1 | 2 | 0.01 | 0.15 | 1200 | 50000 | 0.01 | 0.15 | 1200 | 50000 | 0.007 | 0.1 | 1000 | 50000
|  | 1.5 | 3 | 0.01 | 0.15 | 1200 | 50000 | 0.01 | 0.15 | 1200 | 50000 | 0.007 | 0.1 | 1000 | 50000
|  | 2.5 | 5 | 0.007 | 0.1 | 1200 | 50000 | 0.007 | 0.1 | 1200 | 50000 | 0.005 | 0.07 | 1000 | 50000
| R0.1 | 0.5 | 1 | 0.02 | 0.15 | 1600 | 50000 | 0.02 | 0.15 | 1500 | 50000 | 0.01 | 0.1 | 1400 | 50000
|  | 1 | 2 | 0.02 | 0.15 | 1600 | 50000 | 0.02 | 0.15 | 1500 | 50000 | 0.01 | 0.1 | 1400 | 50000
|  | 1.5 | 3 | 0.02 | 0.15 | 1600 | 50000 | 0.02 | 0.15 | 1500 | 50000 | 0.01 | 0.1 | 1400 | 50000
|  | 2.5 | 5 | 0.008 | 0.1 | 1600 | 50000 | 0.008 | 0.1 | 1500 | 50000 | 0.005 | 0.07 | 1400 | 50000
0.8 | R0.02 | 1.5 | 1.875 | 0.005 | 0.2 | 1400 | 45000 | 0.005 | 0.2 | 1400 | 45000 | 0.003 | 0.1 | 1000 | 40000
|  | 2.5 | 3.125 | 0.005 | 0.2 | 1400 | 45000 | 0.005 | 0.2 | 1400 | 45000 | 0.003 | 0.1 | 1000 | 40000
|  | 5 | 6.25 | 0.005 | 0.1 | 1400 | 45000 | 0.005 | 0.1 | 1400 | 45000 | 0.003 | 0.05 | 1000 | 40000
| R0.05 | 1.5 | 1.875 | 0.01 | 0.25 | 1800 | 45000 | 0.01 | 0.2 | 1600 | 45000 | 0.007 | 0.1 | 1200 | 40000
|  | 2.5 | 3.125 | 0.01 | 0.25 | 1800 | 45000 | 0.01 | 0.2 | 1600 | 45000 | 0.007 | 0.1 | 1200 | 40000
|  | 5 | 6.25 | 0.01 | 0.2 | 1800 | 45000 | 0.01 | 0.15 | 1600 | 45000 | 0.005 | 0.1 | 1200 | 40000
| R0.1 | 1.5 | 1.875 | 0.02 | 0.3 | 2200 | 45000 | 0.02 | 0.2 | 1800 | 45000 | 0.01 | 0.1 | 1400 | 40000
|  | 2.5 | 3.125 | 0.02 | 0.3 | 2200 | 45000 | 0.02 | 0.2 | 1800 | 45000 | 0.01 | 0.1 | 1400 | 40000
|  | 5 | 6.25 | 0.01 | 0.2 | 2200 | 45000 | 0.01 | 0.15 | 1800 | 45000 | 0.005 | 0.1 | 1400 | 40000
1 | R0.02 | 1 | 1 | 0.005 | 0.4 | 1400 | 40000 | 0.005 | 0.3 | 1400 | 40000 | 0.005 | 0.2 | 1200 | 36000
|  | 2 | 2 | 0.005 | 0.4 | 1400 | 40000 | 0.005 | 0.3 | 1400 | 40000 | 0.005 | 0.2 | 1200 | 36000
|  | 3 | 3 | 0.005 | 0.3 | 1400 | 40000 | 0.005 | 0.2 | 1400 | 40000 | 0.005 | 0.1 | 1200 | 36000
|  | 5 | 5 | 0.005 | 0.3 | 1400 | 40000 | 0.005 | 0.2 | 1400 | 40000 | 0.005 | 0.1 | 1200 | 36000
| R0.05 | 1 | 1 | 0.015 | 0.4 | 2000 | 40000 | 0.01 | 0.3 | 1600 | 40000 | 0.01 | 0.2 | 1200 | 36000
|  | 2 | 2 | 0.015 | 0.4 | 2000 | 40000 | 0.01 | 0.3 | 1600 | 40000 | 0.01 | 0.2 | 1200 | 36000
|  | 3 | 3 | 0.015 | 0.3 | 2000 | 40000 | 0.01 | 0.2 | 1600 | 40000 | 0.01 | 0.1 | 1200 | 36000
|  | 5 | 5 | 0.01 | 0.3 | 1800 | 40000 | 0.01 | 0.2 | 1600 | 40000 | 0.005 | 0.1 | 1200 | 36000
| R0.1 | 1 | 1 | 0.02 | 0.4 | 2200 | 40000 | 0.02 | 0.3 | 2000 | 40000 | 0.01 | 0.2 | 1500 | 36000
|  | 2 | 2 | 0.02 | 0.4 | 2200 | 40000 | 0.02 | 0.3 | 2000 | 40000 | 0.01 | 0.2 | 1500 | 36000
|  | 3 | 3 | 0.02 | 0.3 | 2200 | 40000 | 0.02 | 0.2 | 2000 | 40000 | 0.01 | 0.1 | 1500 | 36000
|  | 5 | 5 | 0.015 | 0.3 | 2200 | 40000 | 0.015 | 0.2 | 2000 | 40000 | 0.007 | 0.1 | 1500 | 36000
| R0.2 | 1 | 1 | 0.03 | 0.4 | 2500 | 40000 | 0.03 | 0.3 | 2000 | 40000 | 0.01 | 0.2 | 1500 | 36000
|  | 2 | 2 | 0.03 | 0.4 | 2500 | 40000 | 0.03 | 0.3 | 2000 | 40000 | 0.01 | 0.2 | 1500 | 36000
|  | 3 | 3 | 0.02 | 0.3 | 2500 | 40000 | 0.02 | 0.2 | 2000 | 40000 | 0.01 | 0.1 | 1500 | 36000
|  | 5 | 5 | 0.02 | 0.3 | 2500 | 40000 | 0.02 | 0.2 | 2000 | 40000 | 0.007 | 0.1 | 1500 | 36000
1.5 | R0.02 | 2 | 1.333333 | 0.005 | 0.6 | 2200 | 36000 | 0.005 | 0.5 | 1800 | 30000 | 0.005 | 0.3 | 1300 | 24000
|  | 3 | 2 | 0.005 | 0.6 | 2200 | 36000 | 0.005 | 0.5 | 1800 | 30000 | 0.005 | 0.3 | 1300 | 24000
|  | 4.5 | 3 | 0.005 | 0.6 | 2200 | 36000 | 0.005 | 0.5 | 1800 | 30000 | 0.005 | 0.3 | 1200 | 24000
|  | 7.5 | 5 | 0.005 | 0.5 | 2000 | 36000 | 0.005 | 0.4 | 1700 | 30000 | 0.005 | 0.2 | 1200 | 24000
| R0.05 | 2 | 1.333333 | 0.02 | 0.6 | 2500 | 36000 | 0.02 | 0.5 | 2000 | 30000 | 0.01 | 0.3 | 1500 | 24000
|  | 3 | 2 | 0.02 | 0.6 | 2500 | 36000 | 0.02 | 0.5 | 2000 | 30000 | 0.01 | 0.3 | 1500 | 24000
|  | 4.5 | 3 | 0.02 | 0.6 | 2500 | 36000 | 0.01 | 0.5 | 2000 | 30000 | 0.01 | 0.3 | 1500 | 24000
|  | 7.5 | 5 | 0.02 | 0.5 | 2400 | 36000 | 0.01 | 0.4 | 2000 | 30000 | 0.01 | 0.2 | 1400 | 24000
| R0.1 | 2 | 1.333333 | 0.04 | 0.6 | 4000 | 36000 | 0.03 | 0.5 | 3200 | 30000 | 0.015 | 0.3 | 2000 | 24000
|  | 3 | 2 | 0.04 | 0.6 | 3500 | 36000 | 0.03 | 0.5 | 2800 | 30000 | 0.015 | 0.3 | 1800 | 24000
|  | 4.5 | 3 | 0.04 | 0.6 | 3500 | 36000 | 0.03 | 0.5 | 2800 | 30000 | 0.01 | 0.3 | 1800 | 24000
|  | 7.5 | 5 | 0.03 | 0.5 | 3000 | 36000 | 0.02 | 0.4 | 2500 | 30000 | 0.01 | 0.2 | 1600 | 24000
| R0.2 | 2 | 1.333333 | 0.04 | 0.6 | 4000 | 36000 | 0.03 | 0.5 | 3200 | 30000 | 0.015 | 0.3 | 2000 | 24000
|  | 3 | 2 | 0.04 | 0.6 | 3500 | 36000 | 0.03 | 0.5 | 2800 | 30000 | 0.015 | 0.3 | 1800 | 24000
|  | 4.5 | 3 | 0.04 | 0.6 | 3500 | 36000 | 0.03 | 0.5 | 2800 | 30000 | 0.01 | 0.3 | 1800 | 24000
|  | 7.5 | 5 | 0.03 | 0.5 | 3000 | 36000 | 0.02 | 0.4 | 2500 | 30000 | 0.01 | 0.2 | 1600 | 24000
2 | R0.02 | 3 | 1.5 | 0.005 | 0.8 | 2500 | 30000 | 0.005 | 0.7 | 2000 | 24000 | 0.005 | 0.4 | 1200 | 16000
|  | 4 | 2 | 0.005 | 0.8 | 2300 | 30000 | 0.005 | 0.7 | 1800 | 24000 | 0.005 | 0.4 | 1100 | 16000
|  | 6 | 3 | 0.005 | 0.8 | 2300 | 30000 | 0.005 | 0.7 | 1800 | 24000 | 0.005 | 0.4 | 1100 | 16000
|  | 10 | 5 | 0.005 | 0.6 | 2200 | 30000 | 0.005 | 0.5 | 1700 | 24000 | 0.005 | 0.3 | 1000 | 16000
| R0.05 | 3 | 1.5 | 0.025 | 0.8 | 2700 | 30000 | 0.02 | 0.7 | 2200 | 24000 | 0.015 | 0.4 | 1300 | 16000
|  | 4 | 2 | 0.025 | 0.8 | 2700 | 30000 | 0.02 | 0.7 | 2200 | 24000 | 0.015 | 0.3 | 1300 | 16000
|  | 6 | 3 | 0.025 | 0.8 | 2700 | 30000 | 0.02 | 0.7 | 2200 | 24000 | 0.015 | 0.3 | 1300 | 16000
|  | 10 | 5 | 0.02 | 0.6 | 2500 | 30000 | 0.015 | 0.5 | 2000 | 24000 | 0.01 | 0.3 | 1200 | 16000
| R0.1 | 3 | 1.5 | 0.05 | 0.8 | 4000 | 30000 | 0.04 | 0.7 | 3200 | 24000 | 0.02 | 0.4 | 1500 | 16000
|  | 4 | 2 | 0.05 | 0.8 | 3500 | 30000 | 0.04 | 0.7 | 2800 | 24000 | 0.02 | 0.3 | 1500 | 16000
|  | 6 | 3 | 0.04 | 0.8 | 3500 | 30000 | 0.03 | 0.7 | 2800 | 24000 | 0.02 | 0.3 | 1500 | 16000
|  | 10 | 5 | 0.03 | 0.6 | 3000 | 30000 | 0.02 | 0.5 | 2400 | 24000 | 0.01 | 0.3 | 1300 | 16000
| R0.2 | 3 | 1.5 | 0.05 | 0.8 | 4000 | 30000 | 0.04 | 0.7 | 3200 | 24000 | 0.02 | 0.4 | 1500 | 16000
|  | 4 | 2 | 0.05 | 0.8 | 3500 | 30000 | 0.04 | 0.7 | 2800 | 24000 | 0.02 | 0.3 | 1500 | 16000
|  | 6 | 3 | 0.04 | 0.8 | 3500 | 30000 | 0.03 | 0.7 | 2800 | 24000 | 0.02 | 0.3 | 1500 | 16000
|  | 10 | 5 | 0.03 | 0.6 | 3000 | 30000 | 0.02 | 0.5 | 2400 | 24000 | 0.01 | 0.3 | 1300 | 16000
3 | R0.05 | 6 | 2 | 0.03 | 1 | 2700 | 24000 | 0.02 | 0.85 | 2200 | 20000 | 0.015 | 0.6 | 1300 | 12000
|  | 9 | 3 | 0.03 | 1 | 2700 | 24000 | 0.02 | 0.85 | 2200 | 20000 | 0.015 | 0.6 | 1300 | 12000
|  | 12 | 4 | 0.03 | 0.85 | 2700 | 24000 | 0.02 | 0.7 | 2200 | 20000 | 0.015 | 0.5 | 1300 | 12000
|  | 15 | 5 | 0.02 | 0.85 | 2500 | 24000 | 0.02 | 0.7 | 2000 | 20000 | 0.01 | 0.5 | 1200 | 12000
| R0.1 | 6 | 2 | 0.05 | 1 | 4000 | 24000 | 0.04 | 0.85 | 3200 | 20000 | 0.02 | 0.6 | 1500 | 12000
|  | 9 | 3 | 0.05 | 1 | 3500 | 24000 | 0.04 | 0.85 | 2800 | 20000 | 0.02 | 0.6 | 1500 | 12000
|  | 12 | 4 | 0.04 | 0.85 | 3500 | 24000 | 0.04 | 0.7 | 2800 | 20000 | 0.02 | 0.5 | 1500 | 12000
|  | 15 | 5 | 0.03 | 0.85 | 3000 | 24000 | 0.03 | 0.7 | 2400 | 20000 | 0.015 | 0.5 | 1300 | 12000
| R0.2 | 6 | 2 | 0.05 | 1 | 4000 | 24000 | 0.04 | 0.85 | 3200 | 20000 | 0.02 | 0.6 | 1500 | 12000
|  | 9 | 3 | 0.05 | 1 | 3500 | 24000 | 0.04 | 0.85 | 2800 | 20000 | 0.02 | 0.6 | 1500 | 12000
|  | 12 | 4 | 0.04 | 0.85 | 3500 | 24000 | 0.04 | 0.7 | 2800 | 20000 | 0.02 | 0.5 | 1500 | 12000
|  | 15 | 5 | 0.03 | 0.85 | 3000 | 24000 | 0.03 | 0.7 | 2400 | 20000 | 0.015 | 0.5 | 1300 | 12000
備 考 Notes |  |  |  | ※１ 切込み量は、中仕上げ・仕上げ加工を行う場合の参考値です。機械剛性、要求精度、加工形状に合わせて都度調整してください。 ※２ 切込み量の、apは軸方向の切込み深さ、aeは半径方向の切込み深さを示します。 ※３ 良好な加工面を得るため仕上げ代が均一になるように、前加工（中仕上げ）に注意してください。 ※４ コーナ部等の切削負荷が高くなる箇所では、特に切削条件の設定やツールパスなどに注意してください。 ※５ Z軸方向への切込みアプローチ方法は、ヘリカル（螺旋）及び、ランプ（傾斜）をお奨めします。 ※６ びびりが発生する場合は、回転数と送り速度を同じ割合で下げてください。主軸回転数が足りない場合も同様に同じ割合で下げてください。 ※ 7 オイルミストクーラントをお奨めします。 ※1 Depth of Cut shows maximum value for semi-finishing and finishing. Adjust milling conditions depending on rigidity of machine, desired accuracy and milling shape. ※2 Depth of Cut：ap = Axial Depth of Cut / ae = Radial Depth of Cut. ※3 To achieve better cutting surface, obtain uniform stock amount on cutting surface in semi-finishing. ※4 When machining at high load area, such as corners, please pay attention to set cutting condition and tool paths. ※5 Recommend to apply helical or ramping for approaching into axial direction. ※6 Reduce both spindle speed and feed at same rate for chattering and also for insufficient spindle speed of a machine. ※7 We recommend using oil mist coolant.