## SHPR400
SHPR400
切削条件参考表 Recommended Milling Conditions
被削材 Work Material |  |  |  | 高硬度鋼 Hardened Steels STAVAX・SKD61 （～52HRC） |  |  |  | 高硬度鋼 Hardened Steels SKD11・ELMAX （～62HRC） |  |  |  | ハイス High Speed Steels SKH・HAP （～68HRC）
外径 Dia. | コーナ半径 Corner Radius | 首下長 Under Neck Length | 外径と 首下長 の比 L/D | 切込み量 Depth of Cut |  | 送り速度 Feed | 回転数 Spindle Speed | 切込み量 Depth of Cut |  | 送り速度 Feed | 回転数 Spindle Speed | 切込み量 Depth of Cut |  | 送り速度 Feed | 回転数 Spindle Speed
|  |  |  | ap mm | ae mm | mm/min | min-1 | ap mm | ae mm | mm/min | min-1 | ap mm | ae mm | mm/min | min-1
0.1 | R0.01 | 0.2 | 2 | 0.002 | 0.015 | 320 | 50000 | 0.002 | 0.01 | 240 | 50000 | 0.001 | 0.01 | 120 | 50000
|  | 0.3 | 3 | 0.002 | 0.015 | 240 | 50000 | 0.001 | 0.01 | 160 | 50000 | 0.001 | 0.01 | 60 | 50000
|  | 0.5 | 5 | 0.002 | 0.01 | 240 | 50000 | 0.001 | 0.01 | 160 | 50000 | 0.001 | 0.01 | 60 | 50000
| R0.02 | 0.2 | 2 | 0.002 | 0.015 | 400 | 50000 | 0.002 | 0.01 | 300 | 50000 | 0.001 | 0.01 | 200 | 50000
|  | 0.3 | 3 | 0.002 | 0.015 | 300 | 50000 | 0.001 | 0.01 | 200 | 50000 | 0.001 | 0.01 | 100 | 50000
|  | 0.5 | 5 | 0.002 | 0.01 | 300 | 50000 | 0.001 | 0.01 | 200 | 50000 | 0.001 | 0.01 | 100 | 50000
0.15 | R0.02 | 0.2 | 1.3333 | 0.003 | 0.02 | 500 | 50000 | 0.003 | 0.02 | 400 | 50000 | 0.002 | 0.015 | 300 | 50000
|  | 0.3 | 2 | 0.003 | 0.02 | 400 | 50000 | 0.003 | 0.02 | 300 | 50000 | 0.002 | 0.015 | 200 | 50000
|  | 0.5 | 3.3333 | 0.002 | 0.02 | 400 | 50000 | 0.002 | 0.02 | 300 | 50000 | 0.001 | 0.015 | 200 | 50000
| R0.03 | 0.2 | 1.3333 | 0.003 | 0.02 | 500 | 50000 | 0.003 | 0.02 | 400 | 50000 | 0.002 | 0.015 | 300 | 50000
|  | 0.3 | 2 | 0.003 | 0.02 | 400 | 50000 | 0.003 | 0.02 | 300 | 50000 | 0.002 | 0.015 | 200 | 50000
|  | 0.5 | 3.3333 | 0.002 | 0.02 | 400 | 50000 | 0.002 | 0.02 | 300 | 50000 | 0.001 | 0.015 | 200 | 50000
0.2 | R0.02 | 0.3 | 1.5 | 0.003 | 0.03 | 800 | 50000 | 0.003 | 0.03 | 700 | 50000 | 0.002 | 0.02 | 500 | 50000
|  | 0.5 | 2.5 | 0.003 | 0.03 | 600 | 50000 | 0.003 | 0.03 | 600 | 50000 | 0.002 | 0.02 | 400 | 50000
|  | 1 | 5 | 0.003 | 0.02 | 400 | 50000 | 0.003 | 0.02 | 400 | 50000 | 0.002 | 0.01 | 200 | 50000
| R0.03 | 0.3 | 1.5 | 0.003 | 0.03 | 800 | 50000 | 0.003 | 0.03 | 700 | 50000 | 0.002 | 0.02 | 500 | 50000
|  | 0.5 | 2.5 | 0.003 | 0.03 | 600 | 50000 | 0.003 | 0.03 | 600 | 50000 | 0.002 | 0.02 | 400 | 50000
|  | 1 | 5 | 0.003 | 0.02 | 400 | 50000 | 0.003 | 0.02 | 400 | 50000 | 0.002 | 0.01 | 200 | 50000
0.3 | R0.02 | 0.5 | 1.6667 | 0.003 | 0.05 | 800 | 50000 | 0.003 | 0.05 | 700 | 50000 | 0.002 | 0.03 | 500 | 50000
|  | 0.75 | 2.5 | 0.003 | 0.05 | 800 | 50000 | 0.003 | 0.05 | 640 | 50000 | 0.002 | 0.03 | 480 | 50000
|  | 1 | 3.3333 | 0.003 | 0.05 | 800 | 50000 | 0.003 | 0.05 | 640 | 50000 | 0.002 | 0.03 | 480 | 50000
|  | 1.5 | 5 | 0.003 | 0.03 | 640 | 50000 | 0.003 | 0.03 | 480 | 50000 | 0.002 | 0.02 | 320 | 50000
|  | 2 | 6.6667 | 0.003 | 0.03 | 640 | 50000 | 0.003 | 0.03 | 480 | 50000 | 0.002 | 0.02 | 320 | 50000
| R0.05 | 0.5 | 1.6667 | 0.003 | 0.05 | 1000 | 50000 | 0.003 | 0.05 | 800 | 50000 | 0.002 | 0.03 | 600 | 50000
|  | 0.75 | 2.5 | 0.003 | 0.05 | 1000 | 50000 | 0.003 | 0.05 | 800 | 50000 | 0.002 | 0.03 | 600 | 50000
|  | 1 | 3.3333 | 0.003 | 0.05 | 1000 | 50000 | 0.003 | 0.05 | 800 | 50000 | 0.002 | 0.03 | 600 | 50000
|  | 1.5 | 5 | 0.003 | 0.03 | 800 | 50000 | 0.003 | 0.03 | 600 | 50000 | 0.002 | 0.02 | 400 | 50000
|  | 2 | 6.6667 | 0.003 | 0.03 | 800 | 50000 | 0.003 | 0.03 | 600 | 50000 | 0.002 | 0.02 | 400 | 50000
0.4 | R0.02 | 0.5 | 1.25 | 0.004 | 0.1 | 900 | 50000 | 0.004 | 0.1 | 800 | 50000 | 0.003 | 0.08 | 600 | 50000
|  | 1 | 2.5 | 0.004 | 0.1 | 900 | 50000 | 0.004 | 0.1 | 800 | 50000 | 0.003 | 0.08 | 600 | 50000
|  | 1.5 | 3.75 | 0.004 | 0.1 | 900 | 50000 | 0.004 | 0.1 | 800 | 50000 | 0.003 | 0.08 | 600 | 50000
|  | 2 | 5 | 0.004 | 0.08 | 800 | 50000 | 0.004 | 0.08 | 700 | 50000 | 0.003 | 0.05 | 500 | 50000
|  | 2.5 | 6.25 | 0.004 | 0.08 | 800 | 50000 | 0.004 | 0.08 | 700 | 50000 | 0.003 | 0.05 | 500 | 50000
| R0.05 | 0.5 | 1.25 | 0.005 | 0.1 | 1100 | 50000 | 0.005 | 0.1 | 1000 | 50000 | 0.004 | 0.08 | 800 | 50000
|  | 1 | 2.5 | 0.005 | 0.1 | 1100 | 50000 | 0.005 | 0.1 | 1000 | 50000 | 0.004 | 0.08 | 800 | 50000
|  | 1.5 | 3.75 | 0.005 | 0.1 | 1100 | 50000 | 0.005 | 0.1 | 1000 | 50000 | 0.004 | 0.08 | 800 | 50000
|  | 2 | 5 | 0.005 | 0.08 | 1000 | 50000 | 0.005 | 0.08 | 800 | 50000 | 0.004 | 0.05 | 600 | 50000
|  | 2.5 | 6.25 | 0.005 | 0.08 | 1000 | 50000 | 0.005 | 0.08 | 800 | 50000 | 0.004 | 0.05 | 600 | 50000
| R0.1 | 0.5 | 1.25 | 0.008 | 0.1 | 1200 | 50000 | 0.008 | 0.1 | 1100 | 50000 | 0.005 | 0.08 | 900 | 50000
|  | 1 | 2.5 | 0.008 | 0.1 | 1200 | 50000 | 0.008 | 0.1 | 1100 | 50000 | 0.005 | 0.08 | 900 | 50000
|  | 1.5 | 3.75 | 0.008 | 0.1 | 1200 | 50000 | 0.008 | 0.1 | 1100 | 50000 | 0.005 | 0.08 | 900 | 50000
|  | 2 | 5 | 0.005 | 0.08 | 1200 | 50000 | 0.005 | 0.08 | 1100 | 50000 | 0.004 | 0.05 | 900 | 50000
|  | 2.5 | 6.25 | 0.005 | 0.08 | 1200 | 50000 | 0.005 | 0.08 | 1100 | 50000 | 0.004 | 0.05 | 900 | 50000
0.5 | R0.02 | 0.5 | 1 | 0.005 | 0.15 | 1000 | 50000 | 0.005 | 0.15 | 1000 | 50000 | 0.003 | 0.1 | 800 | 50000
|  | 1 | 2 | 0.005 | 0.15 | 1000 | 50000 | 0.005 | 0.15 | 1000 | 50000 | 0.003 | 0.1 | 800 | 50000
|  | 1.5 | 3 | 0.005 | 0.15 | 1000 | 50000 | 0.005 | 0.15 | 1000 | 50000 | 0.003 | 0.1 | 800 | 50000
|  | 2 | 4 | 0.005 | 0.1 | 1000 | 50000 | 0.005 | 0.1 | 1000 | 50000 | 0.003 | 0.08 | 800 | 50000
|  | 2.5 | 5 | 0.005 | 0.08 | 1000 | 50000 | 0.005 | 0.08 | 1000 | 50000 | 0.003 | 0.05 | 800 | 50000
| R0.05 | 0.5 | 1 | 0.01 | 0.15 | 1200 | 50000 | 0.01 | 0.15 | 1200 | 50000 | 0.007 | 0.1 | 1000 | 50000
|  | 1 | 2 | 0.01 | 0.15 | 1200 | 50000 | 0.01 | 0.15 | 1200 | 50000 | 0.007 | 0.1 | 1000 | 50000
|  | 1.5 | 3 | 0.01 | 0.15 | 1200 | 50000 | 0.01 | 0.15 | 1200 | 50000 | 0.007 | 0.1 | 1000 | 50000
|  | 2 | 4 | 0.007 | 0.12 | 1200 | 50000 | 0.007 | 0.12 | 1200 | 50000 | 0.005 | 0.08 | 1000 | 50000
|  | 2.5 | 5 | 0.007 | 0.1 | 1200 | 50000 | 0.007 | 0.1 | 1200 | 50000 | 0.005 | 0.07 | 1000 | 50000
| R0.1 | 0.5 | 1 | 0.02 | 0.15 | 1600 | 50000 | 0.02 | 0.15 | 1500 | 50000 | 0.01 | 0.1 | 1400 | 50000
|  | 1 | 2 | 0.02 | 0.15 | 1600 | 50000 | 0.02 | 0.15 | 1500 | 50000 | 0.01 | 0.1 | 1400 | 50000
|  | 1.5 | 3 | 0.02 | 0.15 | 1600 | 50000 | 0.02 | 0.15 | 1500 | 50000 | 0.01 | 0.1 | 1400 | 50000
|  | 2 | 4 | 0.01 | 0.12 | 1600 | 50000 | 0.01 | 0.12 | 1500 | 50000 | 0.008 | 0.08 | 1400 | 50000
|  | 2.5 | 5 | 0.008 | 0.1 | 1600 | 50000 | 0.008 | 0.1 | 1500 | 50000 | 0.005 | 0.07 | 1400 | 50000
0.6 | R0.02 | 0.5 | 0.83333 | 0.005 | 0.18 | 1200 | 50000 | 0.005 | 0.18 | 1200 | 50000 | 0.003 | 0.15 | 1000 | 50000
|  | 1 | 1.6667 | 0.005 | 0.18 | 1200 | 50000 | 0.005 | 0.18 | 1200 | 50000 | 0.003 | 0.15 | 1000 | 50000
|  | 1.5 | 2.5 | 0.005 | 0.18 | 1200 | 50000 | 0.005 | 0.18 | 1200 | 50000 | 0.003 | 0.15 | 1000 | 50000
|  | 2 | 3.3333 | 0.005 | 0.18 | 1200 | 50000 | 0.005 | 0.18 | 1200 | 50000 | 0.003 | 0.15 | 1000 | 50000
|  | 2.5 | 4.1667 | 0.005 | 0.15 | 1200 | 50000 | 0.005 | 0.15 | 1200 | 50000 | 0.003 | 0.12 | 1000 | 50000
| R0.05 | 0.5 | 0.83333 | 0.01 | 0.18 | 1400 | 50000 | 0.01 | 0.18 | 1400 | 50000 | 0.007 | 0.15 | 1200 | 50000
|  | 1 | 1.6667 | 0.01 | 0.18 | 1400 | 50000 | 0.01 | 0.18 | 1400 | 50000 | 0.007 | 0.15 | 1200 | 50000
|  | 1.5 | 2.5 | 0.01 | 0.18 | 1400 | 50000 | 0.01 | 0.18 | 1400 | 50000 | 0.007 | 0.15 | 1200 | 50000
|  | 2 | 3.3333 | 0.01 | 0.18 | 1400 | 50000 | 0.01 | 0.18 | 1400 | 50000 | 0.007 | 0.15 | 1200 | 50000
|  | 2.5 | 4.1667 | 0.01 | 0.15 | 1400 | 50000 | 0.01 | 0.15 | 1400 | 50000 | 0.007 | 0.12 | 1200 | 50000
| R0.1 | 0.5 | 0.83333 | 0.02 | 0.2 | 1800 | 50000 | 0.02 | 0.18 | 1600 | 50000 | 0.01 | 0.15 | 1400 | 50000
|  | 1 | 1.6667 | 0.02 | 0.2 | 1800 | 50000 | 0.02 | 0.18 | 1600 | 50000 | 0.01 | 0.15 | 1400 | 50000
|  | 1.5 | 2.5 | 0.02 | 0.2 | 1800 | 50000 | 0.02 | 0.18 | 1600 | 50000 | 0.01 | 0.15 | 1400 | 50000
|  | 2 | 3.3333 | 0.02 | 0.2 | 1800 | 50000 | 0.02 | 0.18 | 1600 | 50000 | 0.01 | 0.15 | 1400 | 50000
|  | 2.5 | 4.1667 | 0.02 | 0.18 | 1800 | 50000 | 0.02 | 0.15 | 1600 | 50000 | 0.01 | 0.12 | 1400 | 50000
0.8 | R0.02 | 1.5 | 1.875 | 0.005 | 0.2 | 1400 | 45000 | 0.005 | 0.2 | 1400 | 45000 | 0.003 | 0.1 | 1000 | 40000
|  | 2.5 | 3.125 | 0.005 | 0.2 | 1400 | 45000 | 0.005 | 0.2 | 1400 | 45000 | 0.003 | 0.1 | 1000 | 40000
|  | 5 | 6.25 | 0.005 | 0.1 | 1400 | 45000 | 0.005 | 0.1 | 1400 | 45000 | 0.003 | 0.05 | 1000 | 40000
| R0.05 | 1.5 | 1.875 | 0.01 | 0.25 | 1800 | 45000 | 0.01 | 0.2 | 1600 | 45000 | 0.007 | 0.1 | 1200 | 40000
|  | 2.5 | 3.125 | 0.01 | 0.25 | 1800 | 45000 | 0.01 | 0.2 | 1600 | 45000 | 0.007 | 0.1 | 1200 | 40000
|  | 5 | 6.25 | 0.01 | 0.2 | 1800 | 45000 | 0.01 | 0.15 | 1600 | 45000 | 0.005 | 0.1 | 1200 | 40000
| R0.1 | 1.5 | 1.875 | 0.02 | 0.3 | 2200 | 45000 | 0.02 | 0.2 | 1800 | 45000 | 0.01 | 0.1 | 1400 | 40000
|  | 2.5 | 3.125 | 0.02 | 0.3 | 2200 | 45000 | 0.02 | 0.2 | 1800 | 45000 | 0.01 | 0.1 | 1400 | 40000
|  | 5 | 6.25 | 0.01 | 0.2 | 2200 | 45000 | 0.01 | 0.15 | 1800 | 45000 | 0.005 | 0.1 | 1400 | 40000
1 | R0.02 | 1 | 1 | 0.005 | 0.4 | 1400 | 40000 | 0.005 | 0.3 | 1400 | 40000 | 0.005 | 0.2 | 1200 | 36000
|  | 2 | 2 | 0.005 | 0.4 | 1400 | 40000 | 0.005 | 0.3 | 1400 | 40000 | 0.005 | 0.2 | 1200 | 36000
|  | 3 | 3 | 0.005 | 0.3 | 1400 | 40000 | 0.005 | 0.2 | 1400 | 40000 | 0.005 | 0.1 | 1200 | 36000
|  | 5 | 5 | 0.005 | 0.3 | 1400 | 40000 | 0.005 | 0.2 | 1400 | 40000 | 0.005 | 0.1 | 1200 | 36000
| R0.05 | 1 | 1 | 0.015 | 0.4 | 2000 | 40000 | 0.01 | 0.3 | 1600 | 40000 | 0.01 | 0.2 | 1200 | 36000
|  | 2 | 2 | 0.015 | 0.4 | 2000 | 40000 | 0.01 | 0.3 | 1600 | 40000 | 0.01 | 0.2 | 1200 | 36000
|  | 3 | 3 | 0.015 | 0.3 | 2000 | 40000 | 0.01 | 0.2 | 1600 | 40000 | 0.01 | 0.1 | 1200 | 36000
|  | 5 | 5 | 0.01 | 0.3 | 1800 | 40000 | 0.01 | 0.2 | 1600 | 40000 | 0.005 | 0.1 | 1200 | 36000
| R0.1 | 1 | 1 | 0.02 | 0.4 | 2200 | 40000 | 0.02 | 0.3 | 2000 | 40000 | 0.01 | 0.2 | 1500 | 36000
|  | 2 | 2 | 0.02 | 0.4 | 2200 | 40000 | 0.02 | 0.3 | 2000 | 40000 | 0.01 | 0.2 | 1500 | 36000
|  | 3 | 3 | 0.02 | 0.3 | 2200 | 40000 | 0.02 | 0.2 | 2000 | 40000 | 0.01 | 0.1 | 1500 | 36000
|  | 5 | 5 | 0.015 | 0.3 | 2200 | 40000 | 0.015 | 0.2 | 2000 | 40000 | 0.007 | 0.1 | 1500 | 36000
| R0.2 | 1 | 1 | 0.03 | 0.4 | 2500 | 40000 | 0.03 | 0.3 | 2000 | 40000 | 0.01 | 0.2 | 1500 | 36000
|  | 2 | 2 | 0.03 | 0.4 | 2500 | 40000 | 0.03 | 0.3 | 2000 | 40000 | 0.01 | 0.2 | 1500 | 36000
|  | 3 | 3 | 0.02 | 0.3 | 2500 | 40000 | 0.02 | 0.2 | 2000 | 40000 | 0.01 | 0.1 | 1500 | 36000
|  | 5 | 5 | 0.02 | 0.3 | 2500 | 40000 | 0.02 | 0.2 | 2000 | 40000 | 0.007 | 0.1 | 1500 | 36000
1.5 | R0.02 | 2 | 1.3333 | 0.005 | 0.6 | 2200 | 36000 | 0.005 | 0.5 | 1800 | 30000 | 0.005 | 0.3 | 1300 | 24000
|  | 3 | 2 | 0.005 | 0.6 | 2200 | 36000 | 0.005 | 0.5 | 1800 | 30000 | 0.005 | 0.3 | 1300 | 24000
|  | 4.5 | 3 | 0.005 | 0.6 | 2200 | 36000 | 0.005 | 0.5 | 1800 | 30000 | 0.005 | 0.3 | 1200 | 24000
|  | 7.5 | 5 | 0.005 | 0.5 | 2000 | 36000 | 0.005 | 0.4 | 1700 | 30000 | 0.005 | 0.2 | 1200 | 24000
| R0.05 | 2 | 1.3333 | 0.02 | 0.6 | 2500 | 36000 | 0.02 | 0.5 | 2000 | 30000 | 0.01 | 0.3 | 1500 | 24000
|  | 3 | 2 | 0.02 | 0.6 | 2500 | 36000 | 0.02 | 0.5 | 2000 | 30000 | 0.01 | 0.3 | 1500 | 24000
|  | 4.5 | 3 | 0.02 | 0.6 | 2500 | 36000 | 0.01 | 0.5 | 2000 | 30000 | 0.01 | 0.3 | 1500 | 24000
|  | 7.5 | 5 | 0.02 | 0.5 | 2400 | 36000 | 0.01 | 0.4 | 2000 | 30000 | 0.01 | 0.2 | 1400 | 24000
| R0.1 | 2 | 1.3333 | 0.04 | 0.6 | 4000 | 36000 | 0.03 | 0.5 | 3200 | 30000 | 0.015 | 0.3 | 2000 | 24000
|  | 3 | 2 | 0.04 | 0.6 | 3500 | 36000 | 0.03 | 0.5 | 2800 | 30000 | 0.015 | 0.3 | 1800 | 24000
|  | 4.5 | 3 | 0.04 | 0.6 | 3500 | 36000 | 0.03 | 0.5 | 2800 | 30000 | 0.01 | 0.3 | 1800 | 24000
|  | 7.5 | 5 | 0.03 | 0.5 | 3000 | 36000 | 0.02 | 0.4 | 2500 | 30000 | 0.01 | 0.2 | 1600 | 24000
| R0.2 | 2 | 1.3333 | 0.04 | 0.6 | 4000 | 36000 | 0.03 | 0.5 | 3200 | 30000 | 0.015 | 0.3 | 2000 | 24000
|  | 3 | 2 | 0.04 | 0.6 | 3500 | 36000 | 0.03 | 0.5 | 2800 | 30000 | 0.015 | 0.3 | 1800 | 24000
|  | 4.5 | 3 | 0.04 | 0.6 | 3500 | 36000 | 0.03 | 0.5 | 2800 | 30000 | 0.01 | 0.3 | 1800 | 24000
|  | 7.5 | 5 | 0.03 | 0.5 | 3000 | 36000 | 0.02 | 0.4 | 2500 | 30000 | 0.01 | 0.2 | 1600 | 24000
2 | R0.02 | 3 | 1.5 | 0.005 | 0.8 | 2500 | 30000 | 0.005 | 0.7 | 2000 | 24000 | 0.005 | 0.4 | 1200 | 16000
|  | 4 | 2 | 0.005 | 0.8 | 2300 | 30000 | 0.005 | 0.7 | 1800 | 24000 | 0.005 | 0.4 | 1100 | 16000
|  | 6 | 3 | 0.005 | 0.8 | 2300 | 30000 | 0.005 | 0.7 | 1800 | 24000 | 0.005 | 0.4 | 1100 | 16000
|  | 10 | 5 | 0.005 | 0.6 | 2200 | 30000 | 0.005 | 0.5 | 1700 | 24000 | 0.005 | 0.3 | 1000 | 16000
| R0.05 | 3 | 1.5 | 0.025 | 0.8 | 2700 | 30000 | 0.02 | 0.7 | 2200 | 24000 | 0.015 | 0.4 | 1300 | 16000
|  | 4 | 2 | 0.025 | 0.8 | 2700 | 30000 | 0.02 | 0.7 | 2200 | 24000 | 0.015 | 0.3 | 1300 | 16000
|  | 6 | 3 | 0.025 | 0.8 | 2700 | 30000 | 0.02 | 0.7 | 2200 | 24000 | 0.015 | 0.3 | 1300 | 16000
|  | 10 | 5 | 0.02 | 0.6 | 2500 | 30000 | 0.015 | 0.5 | 2000 | 24000 | 0.01 | 0.3 | 1200 | 16000
| R0.1 | 3 | 1.5 | 0.05 | 0.8 | 4000 | 30000 | 0.04 | 0.7 | 3200 | 24000 | 0.02 | 0.4 | 1500 | 16000
|  | 4 | 2 | 0.05 | 0.8 | 3500 | 30000 | 0.04 | 0.7 | 2800 | 24000 | 0.02 | 0.3 | 1500 | 16000
|  | 6 | 3 | 0.04 | 0.8 | 3500 | 30000 | 0.03 | 0.7 | 2800 | 24000 | 0.02 | 0.3 | 1500 | 16000
|  | 10 | 5 | 0.03 | 0.6 | 3000 | 30000 | 0.02 | 0.5 | 2400 | 24000 | 0.01 | 0.3 | 1300 | 16000
| R0.2 | 3 | 1.5 | 0.05 | 0.8 | 4000 | 30000 | 0.04 | 0.7 | 3200 | 24000 | 0.02 | 0.4 | 1500 | 16000
|  | 4 | 2 | 0.05 | 0.8 | 3500 | 30000 | 0.04 | 0.7 | 2800 | 24000 | 0.02 | 0.3 | 1500 | 16000
|  | 6 | 3 | 0.04 | 0.8 | 3500 | 30000 | 0.03 | 0.7 | 2800 | 24000 | 0.02 | 0.3 | 1500 | 16000
|  | 10 | 5 | 0.03 | 0.6 | 3000 | 30000 | 0.02 | 0.5 | 2400 | 24000 | 0.01 | 0.3 | 1300 | 16000
3 | R0.05 | 6 | 2 | 0.03 | 1 | 2700 | 24000 | 0.02 | 0.85 | 2200 | 20000 | 0.015 | 0.6 | 1300 | 12000
|  | 9 | 3 | 0.03 | 1 | 2700 | 24000 | 0.02 | 0.85 | 2200 | 20000 | 0.015 | 0.6 | 1300 | 12000
|  | 12 | 4 | 0.03 | 0.85 | 2700 | 24000 | 0.02 | 0.7 | 2200 | 20000 | 0.015 | 0.5 | 1300 | 12000
|  | 15 | 5 | 0.02 | 0.85 | 2500 | 24000 | 0.02 | 0.7 | 2000 | 20000 | 0.01 | 0.5 | 1200 | 12000
| R0.1 | 6 | 2 | 0.05 | 1 | 4000 | 24000 | 0.04 | 0.85 | 3200 | 20000 | 0.02 | 0.6 | 1500 | 12000
|  | 9 | 3 | 0.05 | 1 | 3500 | 24000 | 0.04 | 0.85 | 2800 | 20000 | 0.02 | 0.6 | 1500 | 12000
|  | 12 | 4 | 0.04 | 0.85 | 3500 | 24000 | 0.04 | 0.7 | 2800 | 20000 | 0.02 | 0.5 | 1500 | 12000
|  | 15 | 5 | 0.03 | 0.85 | 3000 | 24000 | 0.03 | 0.7 | 2400 | 20000 | 0.015 | 0.5 | 1300 | 12000
| R0.2 | 6 | 2 | 0.05 | 1 | 4000 | 24000 | 0.04 | 0.85 | 3200 | 20000 | 0.02 | 0.6 | 1500 | 12000
|  | 9 | 3 | 0.05 | 1 | 3500 | 24000 | 0.04 | 0.85 | 2800 | 20000 | 0.02 | 0.6 | 1500 | 12000
|  | 12 | 4 | 0.04 | 0.85 | 3500 | 24000 | 0.04 | 0.7 | 2800 | 20000 | 0.02 | 0.5 | 1500 | 12000
|  | 15 | 5 | 0.03 | 0.85 | 3000 | 24000 | 0.03 | 0.7 | 2400 | 20000 | 0.015 | 0.5 | 1300 | 12000
備 考 Notes |  |  |  | ※1 切込み量は、中仕上げ・仕上げ加工を行う場合の参考値です。機械剛性、要求精度、加工形状に合わせて都度調整してください。 ※2 切込み量の、apは軸方向の切込み深さ、aeは半径方向の切込み深さを示します。 ※3 良好な加工面を得るため仕上げ代が均一になるように、前加工（中仕上げ）に注意してください。 ※4 コーナ部等の切削負荷が高くなる箇所では、特に切削条件の設定やツールパスなどに注意してください。 ※5 Z軸方向への切込みアプローチ方法は、ヘリカル（螺旋）及び、ランプ（傾斜）をお奨めします。 ※6 びびりが発生する場合は、回転数と送り速度を同じ割合で下げてください。主軸回転数が足りない場合も同様に同じ割合 で下げてください。 ※7 オイルミストクーラントをお奨めします。 ※1 Depth of Cut shows maximum value for semi-finishing and finishing. Adjust milling conditions depending on rigidity of machine,desired accuracy and milling shape. ※2 Depth of Cut：ap = Axial Depth of Cut / ae = Radial Depth of Cut. ※3 To achieve better cutting surface, obtain uniform stock amount on cutting surface in semi-finishing. ※4 When machining at high load area, such as corners, please pay attention to set cutting conditon and tool paths. ※5 Recommend to apply helical or ramping for approaching into axial direction. ※6 Reduce both spindle speed and feed at same rate for chattering and also for insufficient spindle speed of a machine. ※7 We recommend using oil mist coolant.