## Sheet1
AL4D-2
切削条件参考表 Recommended Milling Conditions
被削材 Work Material | アルミニウム Aluminium A1070 |  | アルミニウム合金 Aluminium Alloy A2017･A5052･A7075 |  | 鋳造アルミニウム Aluminium Cast AC8C
切削速度 Cutting Speed | 190m/min |  | 280m/min |  | 150m/min
外 径 Dia. | 側面 Side Milling |  | 側面 Side Milling |  | 側面 Side Milling
| 回転数 Spindle Speed | 送り速度 Feed | 回転数 Spindle Speed | 送り速度 Feed | 回転数 Spindle Speed | 送り速度 Feed
| min-1 | mm/min | min-1 | mm/min | min-1 | mm/min
1 | 20000 | 220 | 20000 | 220 | 20000 | 220
1.5 | 20000 | 270 | 20000 | 270 | 20000 | 320
2 | 20000 | 320 | 20000 | 320 | 20000 | 340
2.5 | 20000 | 430 | 20000 | 430 | 18500 | 400
3 | 20000 | 570 | 20000 | 570 | 15000 | 520
4 | 15500 | 650 | 20000 | 840 | 11500 | 520
5 | 12000 | 840 | 17500 | 900 | 9100 | 520
6 | 10200 | 840 | 14500 | 1050 | 7700 | 520
7 | 8800 | 840 | 12600 | 1150 | 6600 | 580
8 | 7700 | 840 | 11000 | 1150 | 5800 | 650
9 | 6800 | 900 | 9700 | 1300 | 5200 | 720
10 | 6100 | 900 | 8800 | 1300 | 4600 | 720
11 | 5500 | 980 | 8000 | 1450 | 4200 | 720
12 | 5200 | 1050 | 7300 | 1450 | 3800 | 780
切込み量 Depth of Cut （D：外径 Dia.）
備 考 Notes | ※1 回転数と送り速度は、同じ割合で調整してください。 （ 主軸回転数を20,000回転以上で使用する場合も同様に調整してください。） ※2 機械、チャックは剛性のある精度の高い物を使用してください。 ※3 ワークや機械、ミーリングチャックにより振動、または異音が発生する場合は切削条件を変更してください。 ※4 水溶性切削油のご使用をお奨めします。 ※ 1 Adjust both spindle speed and feed at the same rate. （ When using spindle speed 20,000 or more, the same adjustment is required.） ※ 2 Use a rigid and precise machine and chuck holder. ※ 3 Adjust milling conditions when vibration and abnormal sounds occur by the conditions of the machine, chuck holder and work clamping. ※ 4 Water-soluble fluid is recommended.