## Sheet1
DCMS
切削条件参考表 Recommended Milling Conditions
被削材 Work Material |  | 超硬合金 Cemented Carbide |  |  |  | アルミナ Al2O3 |  |  |  | 耐熱ガラス Heat-resistant Glass
外径 Dia. | 首下長 Under Neck Length | 回転数 Spindle Speed | 送り速度 Feed | 切込み量 Depth of Cut |  | 回転数 Spindle Speed | 送り速度 Feed | 切込み量 Depth of Cut |  | 回転数 Spindle Speed | 送り速度 | 切込み量 Depth of Cut
|  | min-1 | mm/min | ap mm | ae mm | min-1 | mm/min | ap mm | ae mm | min-1 | Feed | ap mm | ae mm
0.3 | 0.6 | 40000 | 50 | 0.001 | 0.15 | 40000 | 80 | 0.002 | 0.15 | 40000 | 80 | 0.002 | 0.15
| 1.2 | 40000 | 50 | 0.001 | 0.15 | 40000 | 80 | 0.002 | 0.15 | 40000 | 80 | 0.002 | 0.15
0.4 | 0.8 | 30000 | 50 | 0.001 | 0.25 | 30000 | 80 | 0.002 | 0.25 | 30000 | 80 | 0.002 | 0.25
| 1.6 | 30000 | 50 | 0.001 | 0.25 | 30000 | 80 | 0.002 | 0.25 | 30000 | 80 | 0.002 | 0.25
0.5 | 1 | 20000 | 80 | 0.001 | 0.3 | 20000 | 120 | 0.002 | 0.3 | 20000 | 120 | 0.002 | 0.3
| 2 | 20000 | 80 | 0.001 | 0.3 | 20000 | 120 | 0.002 | 0.3 | 20000 | 120 | 0.002 | 0.3
0.8 | 1.6 | 20000 | 80 | 0.001 | 0.5 | 20000 | 120 | 0.002 | 0.5 | 20000 | 120 | 0.002 | 0.5
| 3.2 | 20000 | 80 | 0.001 | 0.5 | 20000 | 120 | 0.002 | 0.5 | 20000 | 120 | 0.002 | 0.5
1 | 2 | 20000 | 100 | 0.001 | 0.6 | 20000 | 150 | 0.002 | 0.6 | 20000 | 150 | 0.002 | 0.6
| 4 | 20000 | 100 | 0.001 | 0.6 | 20000 | 150 | 0.002 | 0.6 | 20000 | 150 | 0.002 | 0.6
1.5 | 3 | 20000 | 100 | 0.001 | 0.9 | 20000 | 150 | 0.002 | 0.9 | 20000 | 150 | 0.002 | 0.9
| 6 | 15000 | 100 | 0.001 | 0.9 | 15000 | 150 | 0.002 | 0.9 | 15000 | 150 | 0.002 | 0.9
2 | 4 | 20000 | 100 | 0.001 | 1.2 | 20000 | 150 | 0.002 | 1.2 | 20000 | 150 | 0.002 | 1.2
| 8 | 15000 | 100 | 0.001 | 1.2 | 15000 | 150 | 0.002 | 1.2 | 15000 | 150 | 0.002 | 1.2
備 考 Notes |  | ※1 工具の折損や欠損、コーティング膜の剥離の原因となるため切削条件は切削条件参考表に従って設定してください。 ※2 工具の折損や欠損、加工精度の低下に繋がるため工具の回転振れ量を最小に抑えてください。 ※3 ap切込み量が極小のため、加工前に主軸の伸び縮み量や機械の特性を把握してからの加工をお奨めします。 ※4 不水溶性切削油をお奨めします。 ※1 Follow the recommended milling conditions to prevent possible tool breakage and coating flake. ※2 Minimize tool rotation runout for machining accuracy and to prevent tool breakage. ※3 Control characteristic of machine and spindle extension amount for such small cutting depth(ap) process. ※4 Recommend use water-insoluble fluid is recommended.