## Sheet1
DRB230
切削条件参考表 Recommended Milling Conditions
被削材 Work Material |  |  | 銅 Copper |  |  |  | 銅タングステン Copper Tungsten (W70% - Cu30%)
Rサイズ Radius | 首下長 Under Neck Length | 外径と 首下長 の比 L/D | 切込み量 Depth of Cut |  | 送り速度 Feed | 回転数 Spindle Speed | 切込み量 Depth of Cut |  | 送り速度 Feed | 回転数 Spindle Speed
|  |  | ap mm | ae mm | mm/min | min-1 | ap mm | ae mm | mm/min | min-1
0.05 | 0.3 | 3 | 0.01 | 0.01 | 200 | 40000 | 0.008 | 0.008 | 150 | 30000
| 0.5 | 5 | 0.007 | 0.007 | 150 | 40000 | 0.005 | 0.005 | 100 | 30000
0.075 | 0.3 | 2 | 0.015 | 0.02 | 250 | 40000 | 0.01 | 0.015 | 180 | 30000
| 0.5 | 3.333333 | 0.015 | 0.02 | 200 | 40000 | 0.008 | 0.015 | 150 | 30000
| 1 | 6.666667 | 0.007 | 0.01 | 150 | 40000 | 0.005 | 0.008 | 100 | 30000
0.1 | 0.5 | 2.5 | 0.025 | 0.05 | 500 | 40000 | 0.02 | 0.04 | 350 | 30000
| 0.75 | 3.75 | 0.025 | 0.05 | 450 | 40000 | 0.02 | 0.04 | 300 | 30000
| 1 | 5 | 0.02 | 0.04 | 400 | 40000 | 0.015 | 0.03 | 250 | 30000
| 1.5 | 7.5 | 0.015 | 0.03 | 300 | 40000 | 0.008 | 0.02 | 150 | 30000
| 2 | 10 | 0.008 | 0.015 | 200 | 40000 | 0.005 | 0.01 | 100 | 30000
0.15 | 0.5 | 1.666667 | 0.03 | 0.07 | 700 | 40000 | 0.03 | 0.07 | 500 | 30000
| 1 | 3.3 | 0.03 | 0.07 | 700 | 40000 | 0.03 | 0.07 | 500 | 30000
| 1.5 | 5 | 0.025 | 0.05 | 500 | 40000 | 0.02 | 0.05 | 300 | 30000
| 2 | 6.7 | 0.015 | 0.03 | 400 | 40000 | 0.01 | 0.02 | 200 | 30000
0.2 | 0.5 | 1.25 | 0.05 | 0.1 | 1000 | 40000 | 0.04 | 0.08 | 700 | 30000
| 1 | 2.5 | 0.05 | 0.1 | 1000 | 40000 | 0.04 | 0.08 | 700 | 30000
| 1.5 | 3.75 | 0.04 | 0.08 | 1000 | 40000 | 0.03 | 0.06 | 700 | 30000
| 2 | 5 | 0.035 | 0.06 | 600 | 40000 | 0.02 | 0.05 | 350 | 30000
| 3 | 7.5 | 0.02 | 0.04 | 400 | 30000 | 0.01 | 0.03 | 200 | 25000
| 4 | 10 | 0.008 | 0.015 | 250 | 25000 | 0.005 | 0.01 | 100 | 18000
| 5 | 12.5 | 0.005 | 0.015 | 200 | 25000 | 0.005 | 0.01 | 80 | 16000
| 6 | 15 | 0.005 | 0.015 | 150 | 22000 | 0.005 | 0.01 | 70 | 14000
0.25 | 1 | 2 | 0.08 | 0.15 | 800 | 40000 | 0.08 | 0.15 | 500 | 30000
| 1.5 | 3 | 0.08 | 0.15 | 800 | 40000 | 0.08 | 0.15 | 500 | 30000
| 2 | 4 | 0.08 | 0.15 | 800 | 40000 | 0.08 | 0.15 | 500 | 30000
| 3 | 6 | 0.06 | 0.1 | 600 | 35000 | 0.06 | 0.08 | 400 | 27000
| 4 | 8 | 0.04 | 0.08 | 400 | 30000 | 0.025 | 0.05 | 200 | 22000
| 5 | 10 | 0.02 | 0.04 | 300 | 25000 | 0.01 | 0.02 | 150 | 18000
| 6 | 12 | 0.015 | 0.03 | 250 | 22000 | 0.005 | 0.01 | 120 | 16000
0.3 | 1 | 1.666667 | 0.12 | 0.2 | 1600 | 40000 | 0.12 | 0.2 | 1200 | 30000
| 1.5 | 2.5 | 0.12 | 0.2 | 1600 | 40000 | 0.12 | 0.2 | 1200 | 30000
| 2 | 3.3 | 0.12 | 0.2 | 1600 | 40000 | 0.12 | 0.2 | 1200 | 30000
| 3 | 5 | 0.1 | 0.14 | 1000 | 40000 | 0.08 | 0.1 | 700 | 30000
| 4 | 6.7 | 0.07 | 0.1 | 700 | 30000 | 0.04 | 0.06 | 400 | 25000
| 5 | 8.3 | 0.05 | 0.08 | 600 | 27000 | 0.02 | 0.04 | 300 | 22000
| 6 | 10 | 0.04 | 0.06 | 500 | 25000 | 0.01 | 0.03 | 200 | 20000
| 8 | 13.33333 | 0.015 | 0.05 | 400 | 22000 | 0.005 | 0.02 | 150 | 18000
| 10 | 16.66667 | 0.015 | 0.03 | 350 | 20000 | 0.005 | 0.01 | 120 | 16000
0.4 | 1.5 | 1.875 | 0.15 | 0.3 | 2000 | 40000 | 0.15 | 0.3 | 1400 | 30000
| 2 | 2.5 | 0.15 | 0.3 | 2000 | 40000 | 0.15 | 0.3 | 1400 | 30000
| 3 | 3.8 | 0.15 | 0.3 | 2000 | 40000 | 0.15 | 0.3 | 1400 | 30000
| 4 | 5 | 0.12 | 0.2 | 1600 | 35000 | 0.1 | 0.16 | 1000 | 27000
| 5 | 6.25 | 0.1 | 0.18 | 1200 | 32000 | 0.08 | 0.12 | 750 | 24000
| 6 | 7.5 | 0.08 | 0.15 | 1000 | 30000 | 0.05 | 0.1 | 500 | 20000
| 8 | 10 | 0.05 | 0.06 | 700 | 22000 | 0.02 | 0.025 | 300 | 16000
| 10 | 12.5 | 0.02 | 0.05 | 600 | 20000 | 0.01 | 0.02 | 200 | 14000
0.5 | 2 | 2 | 0.25 | 0.4 | 2800 | 40000 | 0.25 | 0.4 | 2000 | 30000
| 3 | 3 | 0.25 | 0.4 | 2800 | 40000 | 0.25 | 0.4 | 2000 | 30000
| 4 | 4 | 0.2 | 0.4 | 2400 | 40000 | 0.2 | 0.4 | 1600 | 30000
| 5 | 5 | 0.16 | 0.3 | 2000 | 35000 | 0.12 | 0.25 | 1400 | 27000
| 6 | 6 | 0.14 | 0.3 | 1600 | 30000 | 0.1 | 0.25 | 1000 | 25000
| 8 | 8 | 0.12 | 0.2 | 1000 | 25000 | 0.06 | 0.1 | 500 | 18000
| 10 | 10 | 0.08 | 0.15 | 800 | 20000 | 0.03 | 0.05 | 300 | 16000
| 12 | 12 | 0.06 | 0.1 | 600 | 16000 | 0.015 | 0.04 | 200 | 12000
| 14 | 14 | 0.04 | 0.08 | 500 | 14000 | 0.01 | 0.04 | 160 | 10000
| 16 | 16 | 0.02 | 0.06 | 400 | 12000 | 0.005 | 0.03 | 120 | 8000
0.75 | 4 | 2.666667 | 0.3 | 0.6 | 2800 | 35000 | 0.3 | 0.6 | 2200 | 30000
| 6 | 4 | 0.3 | 0.6 | 2400 | 30000 | 0.3 | 0.6 | 1800 | 25000
| 8 | 5.333333 | 0.25 | 0.5 | 1800 | 25000 | 0.2 | 0.4 | 1200 | 20000
| 10 | 6.666667 | 0.2 | 0.4 | 1400 | 20000 | 0.15 | 0.3 | 800 | 16000
| 12 | 8 | 0.15 | 0.3 | 1000 | 16000 | 0.1 | 0.2 | 500 | 12000
| 14 | 9.333333 | 0.12 | 0.2 | 800 | 14000 | 0.08 | 0.1 | 350 | 10000
| 16 | 10.66667 | 0.1 | 0.15 | 650 | 12000 | 0.05 | 0.08 | 280 | 9000
| 18 | 12 | 0.08 | 0.12 | 500 | 10000 | 0.02 | 0.06 | 200 | 8000
1 | 3 | 1.5 | 0.45 | 0.8 | 4000 | 30000 | 0.45 | 0.8 | 2400 | 25000
| 4 | 2 | 0.45 | 0.8 | 4000 | 30000 | 0.45 | 0.8 | 2400 | 22000
| 6 | 3 | 0.45 | 0.8 | 3000 | 27000 | 0.45 | 0.8 | 1800 | 20000
| 8 | 4 | 0.4 | 0.8 | 2400 | 25000 | 0.4 | 0.8 | 1600 | 18000
| 10 | 5 | 0.3 | 0.6 | 2000 | 22000 | 0.25 | 0.5 | 1400 | 16000
| 12 | 6 | 0.3 | 0.6 | 1400 | 16000 | 0.25 | 0.5 | 900 | 12000
| 14 | 7 | 0.25 | 0.6 | 1200 | 14000 | 0.2 | 0.5 | 700 | 10000
| 16 | 8 | 0.25 | 0.5 | 1000 | 12000 | 0.12 | 0.25 | 500 | 9000
| 20 | 10 | 0.15 | 0.3 | 800 | 10000 | 0.06 | 0.1 | 350 | 8000
| 25 | 12.5 | 0.08 | 0.15 | 600 | 8000 | 0.03 | 0.05 | 200 | 6000
1.5 | 6 | 2 | 0.7 | 1.5 | 3400 | 20000 | 0.6 | 1.2 | 2400 | 16000
| 8 | 2.666667 | 0.7 | 1.5 | 3400 | 20000 | 0.6 | 1.2 | 2400 | 16000
| 10 | 3.3 | 0.7 | 1.5 | 3400 | 20000 | 0.6 | 1.2 | 2400 | 16000
| 12 | 4 | 0.6 | 1.2 | 3400 | 20000 | 0.6 | 1 | 2400 | 16000
| 15 | 5 | 0.6 | 1 | 3000 | 18000 | 0.5 | 0.8 | 2000 | 14000
| 20 | 6.7 | 0.5 | 0.8 | 2400 | 16000 | 0.4 | 0.6 | 1400 | 12000
| 25 | 8.3 | 0.4 | 0.6 | 1800 | 12000 | 0.2 | 0.3 | 900 | 10000
| 30 | 10 | 0.2 | 0.4 | 1200 | 8000 | 0.08 | 0.15 | 500 | 6000
2 | 10 | 2.5 | 1 | 1.6 | 4000 | 16000 | 0.8 | 1.6 | 2800 | 12000
| 12 | 3 | 1 | 1.6 | 3600 | 16000 | 0.8 | 1.6 | 2800 | 12000
| 15 | 3.8 | 0.8 | 1.6 | 3400 | 16000 | 0.8 | 1.6 | 2400 | 12000
| 20 | 5 | 0.8 | 1.6 | 3000 | 14000 | 0.8 | 1.6 | 2000 | 10000
| 25 | 6.3 | 0.6 | 1.2 | 3000 | 14000 | 0.5 | 1 | 2000 | 10000
| 30 | 7.5 | 0.5 | 1 | 2400 | 12000 | 0.3 | 0.5 | 1200 | 7000
| 40 | 10 | 0.4 | 0.8 | 1200 | 8000 | 0.15 | 0.3 | 500 | 5000
3 | 20 | 3.3 | 1 | 2 | 3600 | 12000 | 1 | 2 | 2400 | 9000
| 25 | 4.166667 | 1 | 1.8 | 3300 | 11000 | 0.8 | 1.2 | 2100 | 8000
| 30 | 5 | 0.8 | 1.6 | 3000 | 10000 | 0.4 | 0.8 | 1800 | 7000
| 40 | 6.666667 | 0.6 | 1.2 | 2400 | 8000 | 0.3 | 0.6 | 1250 | 5500
| 50 | 8.3 | 0.5 | 1 | 1800 | 6000 | 0.25 | 0.5 | 800 | 4000
備 考 Notes | ※1 本切削条件は参考値です。実際の加工形状および使用機械等にて切削条件を調整してください。 ※2 切込み量のapは軸方向の切込み深さ、 aeはピックフィードを示します。 ※3 びびりが発生する場合は、回転数と送り速度を同じ割合で下げてください。 また、主軸回転数が足りない場合も同様に同じ割合で下げてください。 ※4 不水溶性切削油のご使用をお奨めします。 ※ 1 These recommended cutting conditions indicate just reference. It should be adjusted according to milling shape and machine type. ※2 Depth of Cut : ap=Axial Depth of Cut / ae=Radial Depth of Cut. ※3 Reduce both spindle speed and feed at same rate for chattering and also for insufficient spindle speed of a machine. ※4 Water-insoluble fluid is recommended.