## Sheet1
MACH225
切削条件参考表 Recommended Milling Conditions
被削材 Work Material | 炭素鋼・調質鋼 Carbon Steels・Prehardened Steels S50C・HPM・NAK （～43HRC） |  |  |  |  | 高硬度鋼 Hardened Steels SKD61・STAVAX・HPM38 （～55HRC） |  |  |  |  | 高硬度鋼 Hardened Steels SKD11 （～62HRC）
Rサイズ Radius | 通常条件 Normal Speed |  | 高速条件 High Speed |  | 切込み量 Depth of Cut | 通常条件 Normal Speed |  | 高速条件 High Speed |  | 切込み量 Depth of Cut | 通常条件 Normal Speed |  | 高速条件 High Speed |  | 切込み量 Depth of Cut
| 回転数 Spindle Speed | 送り速度 Feed | 回転数 Spindle Speed | 送り速度 Feed | ap×ae | 回転数 Spindle Speed | 送り速度 Feed | 回転数 Spindle Speed | 送り速度 Feed | ap×ae | 回転数 Spindle Speed | 送り速度 Feed | 回転数 Spindle Speed | 送り速度 Feed | ap×ae
| min-1 | mm/min | min-1 | mm/min | mm | min-1 | mm/min | min-1 | mm/min | mm | min-1 | mm/min | min-1 | mm/min | mm
0.1 | 20000 | 400 | 50000 | 800 | 0.01×0.02 | 20000 | 250 | 50000 | 500 | 0.01×0.02 | 20000 | 250 | 50000 | 500 | 0.01×0.02
0.2 | 20000 | 600 | 50000 | 1000 | 0.02×0.05 | 20000 | 320 | 50000 | 680 | 0.02×0.05 | 20000 | 320 | 50000 | 680 | 0.02×0.05
0.25 | 20000 | 800 | 50000 | 1200 | 0.03×0.05 | 20000 | 400 | 50000 | 800 | 0.02×0.05 | 20000 | 400 | 50000 | 800 | 0.02×0.05
0.3 | 20000 | 1200 | 50000 | 2000 | 0.05×0.1 | 20000 | 460 | 50000 | 1000 | 0.03×0.05 | 20000 | 460 | 50000 | 1000 | 0.03×0.05
0.4 | 20000 | 1600 | 50000 | 2500 | 0.1×0.2 | 20000 | 580 | 50000 | 1200 | 0.05×0.1 | 20000 | 580 | 50000 | 1200 | 0.05×0.1
0.5 | 20000 | 2000 | 50000 | 5000 | 0.2×0.3 | 20000 | 1200 | 50000 | 3000 | 0.1×0.2 | 20000 | 800 | 50000 | 2000 | 0.1×0.2
0.75 | 20000 | 2000 | 50000 | 5000 | 0.2×0.3 | 20000 | 1600 | 42000 | 3000 | 0.1×0.2 | 20000 | 1200 | 32000 | 2000 | 0.1×0.2
1 | 20000 | 3200 | 50000 | 8000 | 0.3×0.5 | 20000 | 2500 | 32000 | 3500 | 0.2×0.5 | 20000 | 2000 | 24000 | 2400 | 0.2×0.5
1.5 | 16000 | 2800 | 32000 | 6000 | 0.3×0.5 | 16000 | 2500 | 21000 | 3500 | 0.2×0.5 | 13000 | 2000 | 16000 | 2400 | 0.2×0.5
2 | 12000 | 2400 | 24000 | 5000 | 0.5×1 | 12000 | 2000 | 16000 | 3000 | 0.2×0.7 | 9600 | 1600 | 12000 | 2000 | 0.2×0.7
2.5 | 9600 | 2000 | 20000 | 5000 | 0.5×1 | 9600 | 2000 | 13000 | 3000 | 0.2×0.7 | 7600 | 1300 | 9600 | 1600 | 0.2×0.7
3 | 8000 | 2000 | 16000 | 4000 | 0.5×1.5 | 8000 | 1600 | 10000 | 2500 | 0.2×1 | 6400 | 1000 | 8000 | 1300 | 0.2×1
備 考 Notes | ※1 切込み量のapは軸方向の切込み深さ、aeはピックフィードを示します。 ※2 オイルミストクーラントをお奨めします。 ※3 回転数と送り速度は、同じ割合で調整してください。 ※4 切込み量、機械剛性により条件が異なることがあります。その都度調整してください。 ※5 工具突き出し量は、必要以上に出さないでください。 ※1 Depth of Cut：ap = Axial Depth of Cut / ae = Radial Depth of Cut. ※2 We recommend using oil mist coolant. ※3 Adjust milling conditions according to the volume of depth of cut and rigidity of machine. ※4 Adjust both spindle speed and feed at the same rate. ※5 Length of tool overhang must be as short as possible.