## Sheet1
MHDH445
切削条件参考表 Recommended Milling Conditions
被削材 Work Material |  | 高硬度鋼 Hardened Steels HPM38・STAVAX・SKD61 （～55HRC） |  |  |  | 高硬度鋼 Hardened Steels SKD11 （～62HRC） |  |  |  | ハイス High Speed Steels SKH （～65HRC）
外 径 Dia. | 刃 長 Length of Cut | 側面 Side Milling |  | 溝 Slotting |  | 側面 Side Milling |  | 溝 Slotting |  | 側面 Side Milling |  | 溝 Slotting
|  | 回転数 Spindle Speed | 送り速度 Feed | 回転数 Spindle Speed | 送り速度 Feed | 回転数 Spindle Speed | 送り速度 Feed | 回転数 Spindle Speed | 送り速度 Feed | 回転数 Spindle Speed | 送り速度 Feed | 回転数 Spindle Speed | 送り速度 Feed
|  | min-1 | mm/min | min-1 | mm/min | min-1 | mm/min | min-1 | mm/min | min-1 | mm/min | min-1 | mm/min
1 | 2 | 30000 | 800 | 24000 | 400 | 25000 | 500 | 20000 | 300 | 20000 | 240 | 16000 | 120
1.5 | 3 | 20000 | 860 | 16000 | 460 | 16000 | 560 | 12000 | 380 | 14000 | 330 | 10000 | 160
2 | 4 | 15000 | 920 | 12000 | 500 | 12000 | 630 | 10000 | 420 | 10000 | 480 | 8000 | 240
3 | 6 | 10000 | 1000 | 8000 | 580 | 8000 | 700 | 7500 | 500 | 7000 | 560 | 6000 | 280
4 | 8 | 8500 | 1200 | 7500 | 620 | 7000 | 800 | 6000 | 540 | 6000 | 600 | 5000 | 300
切込み量 Depth of Cut （D：外径 Dia.）
備 考 Notes |  | ※1 機械、チャックは剛性のある精度の高い物を使用してください。 ※2 切込み量、機械剛性により条件が異なることがあります。その都度調整してください。 ※3 回転数と送り速度は、同じ割合で調整してください。 ※4 オイルミストの使用をお奨めします。 ※1 Use a rigid and precise machine and chuck holder. ※2 Adjust milling conditions according to the volume of Depth of Cut and rigidity of the machine. ※3 Adjust both spindle speed and feed at the same rate. ※4 Use oilmist coolant.