## Sheet1
MRB230SF
切削条件参考表 Recommended Milling Conditions
被削材 Work Material |  | 炭素鋼・調質鋼 Carbon Steels・Prehardened Steels S50C・NAK・HPM1 （～44HRC） |  |  |  | 高硬度鋼 Hardened Steels SKD・STAVAX・HPM38 （～55HRC） |  |  |  | 銅 Copper
Rサイズ Radius | 首下長 Under Neck Length | 切込み量 Depth of Cut |  | 送り速度 Feed | 回転数 Spindle Speed | 切込み量 Depth of Cut |  | 送り速度 Feed | 回転数 Spindle Speed | 切込み量 Depth of Cut |  | 送り速度 Feed | 回転数 Spindle Speed
|  | ap mm | ae mm | mm/min | min-1 | ap mm | ae mm | mm/min | min-1 | ap mm | ae mm | mm/min | min-1
0.1 | 0.5 | 0.01 | 0.02 | 250 | 20,000～50,000 | 0.01 | 0.01 | 210 | 20,000～50,000 | 0.01 | 0.02 | 250 | 20,000～50,000
| 0.75 | 0.007 | 0.01 | 250 | 20,000～50,000 | 0.005 | 0.01 | 210 | 20,000～50,000 | 0.01 | 0.015 | 250 | 20,000～50,000
| 1 | 0.005 | 0.01 | 250 | 20,000～50,000 | 0.003 | 0.005 | 210 | 20,000～50,000 | 0.008 | 0.015 | 250 | 20,000～50,000
| 1.25 | 0.003 | 0.01 | 150 | 20,000～50,000 | 0.003 | 0.005 | 120 | 20,000～50,000 | 0.005 | 0.015 | 150 | 20,000～50,000
0.15 | 0.5 | 0.01 | 0.02 | 250 | 20,000～50,000 | 0.01 | 0.015 | 210 | 20,000～50,000 | 0.012 | 0.025 | 250 | 20,000～50,000
| 0.6 | 0.01 | 0.02 | 250 | 20,000～50,000 | 0.01 | 0.015 | 210 | 20,000～50,000 | 0.012 | 0.025 | 250 | 20,000～50,000
| 0.75 | 0.008 | 0.02 | 250 | 20,000～50,000 | 0.007 | 0.012 | 210 | 20,000～50,000 | 0.011 | 0.02 | 250 | 20,000～50,000
| 1 | 0.007 | 0.01 | 250 | 20,000～50,000 | 0.005 | 0.01 | 210 | 20,000～50,000 | 0.01 | 0.02 | 250 | 20,000～50,000
| 1.25 | 0.005 | 0.01 | 250 | 20,000～50,000 | 0.005 | 0.005 | 210 | 20,000～50,000 | 0.008 | 0.015 | 250 | 20,000～50,000
| 1.5 | 0.005 | 0.01 | 200 | 20,000～50,000 | 0.005 | 0.005 | 170 | 20,000～50,000 | 0.008 | 0.015 | 200 | 20,000～50,000
| 1.75 | 0.005 | 0.01 | 200 | 20,000～50,000 | 0.005 | 0.005 | 170 | 20,000～50,000 | 0.008 | 0.015 | 200 | 20,000～50,000
0.2 | 0.75 | 0.02 | 0.05 | 800 | 20,000～50,000 | 0.02 | 0.03 | 650 | 20,000～50,000 | 0.03 | 0.07 | 800 | 20,000～50,000
| 1 | 0.02 | 0.05 | 800 | 20,000～50,000 | 0.02 | 0.03 | 650 | 20,000～50,000 | 0.03 | 0.07 | 800 | 20,000～50,000
| 1.5 | 0.02 | 0.03 | 700 | 20,000～50,000 | 0.01 | 0.02 | 600 | 20,000～50,000 | 0.03 | 0.05 | 700 | 20,000～50,000
| 2 | 0.015 | 0.02 | 600 | 20,000～50,000 | 0.01 | 0.015 | 500 | 20,000～50,000 | 0.02 | 0.03 | 600 | 20,000～50,000
| 2.5 | 0.015 | 0.02 | 450 | 20,000～50,000 | 0.01 | 0.015 | 380 | 20,000～50,000 | 0.02 | 0.03 | 450 | 20,000～50,000
0.25 | 1 | 0.03 | 0.05 | 800 | 20,000～50,000 | 0.02 | 0.05 | 680 | 20,000～50,000 | 0.045 | 0.07 | 800 | 20,000～50,000
| 1.5 | 0.03 | 0.05 | 700 | 20,000～50,000 | 0.02 | 0.04 | 600 | 20,000～50,000 | 0.04 | 0.07 | 700 | 20,000～50,000
| 2 | 0.02 | 0.04 | 600 | 20,000～50,000 | 0.02 | 0.03 | 510 | 20,000～50,000 | 0.03 | 0.06 | 600 | 20,000～50,000
| 2.5 | 0.015 | 0.04 | 600 | 20,000～50,000 | 0.01 | 0.03 | 510 | 20,000～50,000 | 0.02 | 0.06 | 600 | 20,000～50,000
| 3 | 0.015 | 0.035 | 500 | 20,000～50,000 | 0.01 | 0.025 | 420 | 20,000～50,000 | 0.02 | 0.05 | 500 | 20,000～50,000
0.3 | 1.5 | 0.05 | 0.1 | 1200 | 20,000～50,000 | 0.05 | 0.07 | 1000 | 20,000～50,000 | 0.07 | 0.12 | 1200 | 20,000～50,000
| 2 | 0.05 | 0.1 | 1200 | 20,000～50,000 | 0.04 | 0.07 | 1000 | 20,000～50,000 | 0.07 | 0.12 | 1200 | 20,000～50,000
| 2.5 | 0.035 | 0.1 | 1200 | 20,000～50,000 | 0.03 | 0.06 | 1000 | 20,000～50,000 | 0.05 | 0.12 | 1200 | 20,000～50,000
| 3 | 0.025 | 0.1 | 1000 | 20,000～50,000 | 0.03 | 0.05 | 850 | 20,000～50,000 | 0.04 | 0.1 | 1000 | 20,000～50,000
| 3.5 | 0.025 | 0.08 | 1000 | 20,000～50,000 | 0.02 | 0.05 | 850 | 20,000～50,000 | 0.04 | 0.1 | 1000 | 20,000～50,000
| 4 | 0.025 | 0.05 | 800 | 20,000～50,000 | 0.02 | 0.04 | 680 | 20,000～50,000 | 0.035 | 0.08 | 800 | 20,000～50,000
| 4.5 | 0.025 | 0.05 | 750 | 20,000～50,000 | 0.01 | 0.03 | 630 | 20,000～50,000 | 0.035 | 0.08 | 750 | 20,000～50,000
| 5 | 0.02 | 0.04 | 500 | 20,000～30,000 | 0.01 | 0.02 | 420 | 20,000～30,000 | 0.03 | 0.06 | 500 | 20,000～30,000
| 5.5 | 0.013 | 0.02 | 500 | 20,000～30,000 | 0.01 | 0.01 | 420 | 20,000～30,000 | 0.02 | 0.03 | 500 | 20,000～30,000
| 6 | 0.01 | 0.02 | 450 | 20,000～30,000 | 0.005 | 0.01 | 380 | 20,000～30,000 | 0.015 | 0.03 | 450 | 20,000～30,000
0.4 | 2 | 0.1 | 0.15 | 2000 | 20,000～50,000 | 0.1 | 0.12 | 1700 | 20,000～50,000 | 0.15 | 0.2 | 2000 | 20,000～50,000
| 3 | 0.08 | 0.13 | 1700 | 20,000～50,000 | 0.08 | 0.1 | 1500 | 20,000～50,000 | 0.12 | 0.2 | 1700 | 20,000～50,000
| 4 | 0.05 | 0.12 | 1500 | 20,000～50,000 | 0.05 | 0.08 | 1300 | 20,000～50,000 | 0.1 | 0.2 | 1500 | 20,000～50,000
| 5 | 0.05 | 0.1 | 1200 | 20,000～50,000 | 0.04 | 0.07 | 1000 | 20,000～50,000 | 0.08 | 0.15 | 1200 | 20,000～50,000
0.5 | 3 | 0.2 | 0.3 | 3000 | 20,000～50,000 | 0.12 | 0.3 | 2500 | 20,000～50,000 | 0.25 | 0.4 | 3000 | 20,000～50,000
| 4 | 0.15 | 0.25 | 2500 | 20,000～50,000 | 0.1 | 0.2 | 2100 | 20,000～50,000 | 0.2 | 0.4 | 2500 | 20,000～50,000
| 5 | 0.1 | 0.25 | 2000 | 20,000～50,000 | 0.08 | 0.17 | 1700 | 20,000～50,000 | 0.15 | 0.35 | 2000 | 20,000～50,000
| 6 | 0.1 | 0.2 | 1500 | 20,000～50,000 | 0.07 | 0.12 | 1200 | 20,000～50,000 | 0.15 | 0.3 | 1500 | 20,000～50,000
| 8 | 0.05 | 0.1 | 1200 | 20,000～30,000 | 0.05 | 0.08 | 1000 | 20,000～30,000 | 0.08 | 0.15 | 1200 | 20,000～30,000
| 10 | 0.03 | 0.05 | 800 | 20,000～30,000 | 0.03 | 0.05 | 680 | 20,000～30,000 | 0.05 | 0.08 | 800 | 20,000～30,000
0.75 | 3 | 0.2 | 0.35 | 4000 | 20,000～30,000 | 0.15 | 0.3 | 3400 | 20,000～30,000 | 0.3 | 0.5 | 4000 | 20,000～30,000
| 4 | 0.2 | 0.3 | 4000 | 20,000～30,000 | 0.15 | 0.25 | 3400 | 20,000～30,000 | 0.3 | 0.45 | 4000 | 20,000～30,000
| 6 | 0.15 | 0.3 | 3000 | 20,000～30,000 | 0.12 | 0.2 | 2500 | 20,000～30,000 | 0.2 | 0.45 | 3000 | 20,000～30,000
| 8 | 0.1 | 0.25 | 2400 | 20,000～30,000 | 0.08 | 0.18 | 2000 | 20,000～30,000 | 0.15 | 0.4 | 2400 | 20,000～30,000
| 10 | 0.08 | 0.2 | 1800 | 20,000～30,000 | 0.06 | 0.12 | 1500 | 20,000～30,000 | 0.12 | 0.3 | 1800 | 20,000～30,000
1 | 3 | 0.3 | 0.5 | 4000 | 20,000～30,000 | 0.2 | 0.5 | 3400 | 20,000～30,000 | 0.45 | 0.7 | 4000 | 20,000～30,000
| 4 | 0.3 | 0.5 | 4000 | 20,000～30,000 | 0.2 | 0.45 | 3400 | 20,000～30,000 | 0.45 | 0.7 | 4000 | 20,000～30,000
| 6 | 0.25 | 0.5 | 3000 | 20,000～30,000 | 0.2 | 0.4 | 2500 | 20,000～30,000 | 0.38 | 0.7 | 3000 | 20,000～30,000
| 8 | 0.2 | 0.3 | 2500 | 16,000～20,000 | 0.15 | 0.3 | 2100 | 16,000～20,000 | 0.3 | 0.45 | 2500 | 16,000～20,000
| 10 | 0.15 | 0.3 | 2500 | 16,000～20,000 | 0.1 | 0.2 | 2100 | 16,000～20,000 | 0.23 | 0.45 | 2500 | 16,000～20,000
| 12 | 0.13 | 0.2 | 1800 | 12,000～16,000 | 0.1 | 0.15 | 1500 | 12,000～16,000 | 0.2 | 0.3 | 1800 | 12,000～16,000
| 14 | 0.1 | 0.2 | 1800 | 12,000～16,000 | 0.07 | 0.13 | 1500 | 12,000～16,000 | 0.15 | 0.3 | 1800 | 12,000～16,000
| 16 | 0.1 | 0.15 | 1600 | 10,000～14,000 | 0.06 | 0.11 | 1400 | 10,000～14,000 | 0.15 | 0.25 | 1600 | 10,000～14,000
| 18 | 0.07 | 0.12 | 1600 | 10,000～14,000 | 0.05 | 0.1 | 1400 | 10,000～14,000 | 0.1 | 0.2 | 1600 | 10,000～14,000
| 20 | 0.06 | 0.1 | 1000 | 8,000～12,000 | 0.05 | 0.07 | 850 | 8,000～12,000 | 0.1 | 0.15 | 1000 | 8,000～12,000
1.5 | 6 | 0.35 | 0.6 | 4000 | 16,000～20,000 | 0.25 | 0.5 | 3400 | 16,000～20,000 | 0.5 | 1 | 4000 | 16,000～20,000
| 8 | 0.3 | 0.5 | 4000 | 16,000～20,000 | 0.2 | 0.5 | 3400 | 16,000～20,000 | 0.45 | 0.8 | 4000 | 16,000～20,000
| 10 | 0.3 | 0.5 | 4000 | 16,000～20,000 | 0.2 | 0.45 | 3400 | 16,000～20,000 | 0.45 | 0.8 | 4000 | 16,000～20,000
| 12 | 0.2 | 0.4 | 3000 | 16,000～20,000 | 0.2 | 0.4 | 2500 | 16,000～20,000 | 0.3 | 0.6 | 3000 | 16,000～20,000
備 考 Notes |  | ※1 切込み量のapは軸方向の切込み深さ、aeはピックフィードを示します。 ※2 回転数と送り速度は、同じ割合で調整してください。 ※3 高硬度鋼を加工する場合は、オイルミストをお奨めします。 ※1 Depth of Cut : ap=Axial Depth of Cut / ae=Radial Depth of Cut. ※2 Adjust both spindle speed and feed at the same rate. ※3 Oil mist coolant is recommended for the machining of hardened steels.