## Sheet1
MRT425
切削条件参考表 Recommended Milling Conditions
被削材 Work Material | 炭素鋼 Carbon Steels S50C |  |  | 合金鋼・調質鋼 Alloy Steels・Prehardened Steels SKD・HPM・NAK （～40HRC） |  |  | 高硬度鋼 Hardened Steels SKD61 （45～52HRC）
切削速度 Cutting Speed | 10～80m/min （φ0.2～φ0.5） 25～100m/min（φ0.6～φ0.8） 40～70m/min （φ1～φ3） |  |  | 10～80m/min （φ0.2～φ0.5） 25～100m/min（φ0.6～φ0.8） 35～65m/min （φ1～φ3） |  |  | 10～65m/min（φ0.2～φ0.4） 25～50m/min（φ0.5～φ0.8） 25～40m/min（φ1～φ3）
先端径 Dia. | 回転数 Spindle Speed | 送り速度 Feed | 切込み量 Depth of Cut | 回転数 Spindle Speed | 送り速度 Feed | 切込み量 Depth of Cut | 回転数 Spindle Speed | 送り速度 Feed | 切込み量 Depth of Cut
| min-1 | mm/min | mm | min-1 | mm/min | mm | min-1 | mm/min | mm
0.2 | 20,000～50,000 | 300～800 | 0.001～0.002 | 20,000～50,000 | 250～700 | 0.001～0.002 | 20,000～50,000 | 200～400 | 0.001～0.002
0.3 | 20,000～50,000 | 300～800 | 0.002～0.003 | 20,000～50,000 | 250～700 | 0.002～0.003 | 20,000～50,000 | 200～400 | 0.002～0.003
0.4 | 20,000～50,000 | 300～800 | 0.002～0.004 | 20,000～50,000 | 250～700 | 0.002～0.004 | 20,000～50,000 | 200～400 | 0.002～0.004
0.5 | 20,000～50,000 | 300～800 | 0.01～0.025 | 20,000～50,000 | 250～700 | 0.01～0.025 | 15,000～30,000 | 200～400 | 0.005～0.01
0.6 | 15,000～40,000 | 350～900 | 0.012～0.03 | 15,000～40,000 | 300～700 | 0.012～0.03 | 15,000～30,000 | 200～400 | 0.006～0.012
0.7 | 15,000～40,000 | 350～900 | 0.014～0.035 | 15,000～40,000 | 300～700 | 0.014～0.035 | 10,000～20,000 | 200～400 | 0.007～0.014
0.8 | 15,000～40,000 | 350～900 | 0.016～0.04 | 15,000～40,000 | 300～700 | 0.016～0.04 | 10,000～20,000 | 200～400 | 0.008～0.016
1 | 14,000～20,000 | 500～1,000 | 0.02～0.05 | 12,000～20,000 | 400～700 | 0.02～0.05 | 8,000～11,000 | 200～400 | 0.01～0.02
1.2 | 12,000～17,000 | 500～1,000 | 0.024～0.06 | 10,000～16,000 | 400～700 | 0.024～0.06 | 7,000～9,500 | 200～400 | 0.012～0.024
1.3 | 10,000～16,000 | 500～1,000 | 0.026～0.065 | 9,000～15,000 | 400～700 | 0.026～0.065 | 6,500～8,500 | 200～400 | 0.013～0.026
1.4 | 9,000～15,000 | 500～1,000 | 0.028～0.07 | 8,000～14,000 | 400～700 | 0.028～0.07 | 6,000～8,000 | 200～400 | 0.014～0.028
1.5 | 8,000～14,000 | 500～1,000 | 0.03～0.075 | 7,000～13,000 | 400～700 | 0.03～0.075 | 5,500～7,500 | 200～400 | 0.015～0.03
1.6 | 7,000～13,000 | 500～1,000 | 0.032～0.08 | 6,000～12,000 | 400～700 | 0.032～0.08 | 5,000～7,000 | 200～400 | 0.016～0.032
1.8 | 6,500～12,000 | 500～1,000 | 0.036～0.09 | 5,000～11,000 | 400～700 | 0.036～0.09 | 4,500～6,000 | 200～400 | 0.018～0.036
2 | 6,500～11,000 | 500～1,000 | 0.04～0.1 | 5,000～10,000 | 400～700 | 0.04～0.1 | 4,000～5,500 | 200～400 | 0.02～0.04
2.5 | 6,000～9,000 | 500～1,000 | 0.05～0.125 | 4,000～8,000 | 400～700 | 0.05～0.125 | 3,500～4,500 | 200～400 | 0.025～0.05
3 | 5,000～7,000 | 500～1,000 | 0.06～0.15 | 4,000～6,500 | 400～700 | 0.06～0.15 | 3,000～4,000 | 200～400 | 0.03～0.06
備 考 Notes | ※1 切削条件を設定する際、各サイズ刃長の長いタイプは回転数・送り速度・切込み量を上記切削条件表範囲の低めで設定してください。 ※2 コーナ部での送り速度は50%に調整してください。 ※3 切削油は発煙性の少ないものを使用してください。 ※4 往復切削をお奨めします。 ※1 When length of cut is long, reduce the conditions listed above. ※2 When cutting at the corner, reduce the feed by 50% from the above values. ※3 Use cutting fluid with smoke retardant. ※4 Recommend reciprocating cutting.