## MSRS430
MSRS430
切削条件参考表 Recommended Milling Conditions
被削材 Work Material | 炭素鋼 Carbon Steels S50C |  | 合金鋼 Alloy Steels SCM・SKD・SUS |  | 調質鋼 Prehardened Steels HPM・NAK |  | 高硬度鋼 Hardened Steels SKD61 （～52HRC）
切削速度 Cutting Speed | 60～80m/min |  | 50～70m/min |  | 30～50m/min |  | 20～30m/min
外 径 Dia. | 回転数 Spindle Speed | 送り速度 Feed | 回転数 Spindle Speed | 送り速度 Feed | 回転数 Spindle Speed | 送り速度 Feed | 回転数 Spindle Speed | 送り速度 Feed
| min-1 | mm/min | min-1 | mm/min | min-1 | mm/min | min-1 | mm/min
1 | 25500 | 300 | 19100 | 220 | 12800 | 120 | 6400 | 60
1.5 | 17100 | 510 | 12700 | 370 | 8500 | 130 | 4300 | 65
2 | 12800 | 600 | 9500 | 430 | 6400 | 160 | 3200 | 80
2.5 | 10200 | 600 | 7600 | 430 | 5100 | 160 | 2600 | 80
3 | 8500 | 670 | 6400 | 500 | 4300 | 180 | 2200 | 90
4 | 6400 | 760 | 4800 | 570 | 3200 | 200 | 1600 | 90
5 | 5100 | 760 | 3800 | 570 | 2600 | 260 | 1300 | 120
6 | 4300 | 780 | 3200 | 580 | 2200 | 380 | 1100 | 160
8 | 3200 | 780 | 2400 | 580 | 1600 | 380 | 800 | 160
10 | 2600 | 780 | 1900 | 580 | 1300 | 380 | 650 | 160
12 | 2100 | 780 | 1600 | 580 | 1100 | 380 | 530 | 160
切込み量 Depth of Cut （D：外径 Dia.）
備 考 Notes | ※1 加工面の傾斜角によっては送り速度を調整してください。 ※2 コーナ部での送り速度は30～50％下げてください。 ※3 回転数が上がらない場合は同じ割合で送り速度を調整し、切込み量も調整してください。 ※1 Adjust feed according to inclined angle. ※2 When corner machining, reduce the feed by approximately 50%～30%. ※3 Adjust spindle speed and feed at the same rate also reduce Depth of Cut, if the machine spindle speed insufficient.