## MSUS440N
MSUS440N
切削条件参考表 Recommended Milling Conditions
被削材 Work Material |  | ステンレス鋼 Stainless Steels SUS304 | [6 empty] | チタン合金 Titanium Alloy Ti-6Al-4V
外径 Dia. | 刃長 Length of Cut | 側面加工 Side Milling |  |  |  | 溝加工 Slotting |  |  | 側面加工 Side Milling |  |  |  | 溝加工 Slotting
|  | 回転数 Spindle Speed | 送り速度 Feed | 切込み量 Depth of Cut |  | 回転数 Spindle Speed | 送り速度 Feed | 切込み量 Depth of Cut | 回転数 Spindle Speed | 送り速度 Feed | 切込み量 Depth of Cut |  | 回転数 Spindle Speed | 送り速度 Feed | 切込み量 Depth of Cut
|  | min-1 | mm/min | ap mm | ae mm | min-1 | mm/min | ap mm | min-1 | mm/min | ap mm | ae mm | min-1 | mm/min | ap mm
1 | 3 | 20000 | 650 | 3 | 0.1 | 15000 | 200 | 1 | 19000 | 650 | 3 | 0.1 | 14000 | 200 | 1
1.5 | 4.5 | 14000 | 700 | 4.5 | 0.15 | 11000 | 210 | 1.5 | 13000 | 700 | 4.5 | 0.15 | 10000 | 210 | 1.5
2 | 6 | 11000 | 800 | 6 | 0.2 | 9400 | 230 | 2 | 10500 | 800 | 6 | 0.2 | 8500 | 230 | 2
2.5 | 7.5 | 9200 | 950 | 7.5 | 0.25 | 8100 | 250 | 2.5 | 8600 | 950 | 7.5 | 0.25 | 7300 | 250 | 2.5
3 | 9 | 7800 | 1000 | 9 | 0.3 | 7000 | 280 | 3 | 7200 | 1000 | 9 | 0.3 | 6300 | 280 | 3
4 | 12 | 7000 | 1150 | 12 | 0.4 | 5700 | 290 | 4 | 6500 | 1150 | 12 | 0.4 | 5200 | 290 | 4
5 | 15 | 6500 | 1300 | 15 | 0.5 | 4800 | 310 | 5 | 6100 | 1300 | 15 | 0.5 | 4400 | 310 | 5
6 | 18 | 5800 | 1300 | 18 | 0.6 | 4100 | 320 | 6 | 5400 | 1300 | 18 | 0.6 | 3700 | 320 | 6
備考 Notes |  | ※ 1 切込み量のapは軸方向の切込み深さ、aeは半径方向の切込み深さを示します。 ※ 2 工具長測定は、子刃を測定してください。 ※ 3 機械剛性や被削材の保持状態などにより切削条件を調整してください。また、実際の加工では加工形状、目的、使用機械などにより条件を調整してください。 ※ 4 工作機械の最高主軸回転数が参考値より低い場合は、回転数と送り速度を同じ割合で下げてください。また、びびりが発生する場合も同様に回転数と送り速度を同じ割合で下げてください。 ※ 5 クーラントは水溶性切削油をお奨めします。 ※ 6 クーラントは、出来る限り流量を多く、圧力は高くして、切りくずが排出されるように供給してください。 ※ 7 切りくずの排出が良好でない場合、工具のチッピングや折損の要因になる恐れがありますのでご注意ください。 ※ 8 ミーリングチャック、機械は出来るだけ剛性のあるものをお奨めします。 ※ 9 工具突き出し量は出来るだけ短くしてください。 ※1 Depth of Cut : ap=Axial Depth of Cut / ae=Radial Depth of Cut. ※2 Please choose the short end tooth when measure the tool length. ※3 Adjust milling condition conforming with machine rigidity and clamping condition.Final milling conditions are subject to machining profile, purpose and machine status. ※4 If the maximum spindle speed of the machine tool is lower than the reference value, please reduce the spindle speed and feed rate at the same rate. Also, reduce both spindle speed and feed rate at the same ratio if chattering occurs. ※5 Water soluble fluid is recommended. ※6 Please supply the coolant with as much flow rate as possible and at high pressure so that chips can be effectively removed. ※7 Please exercise caution that insufficient chip evacuation may lead to tool chipping or breakage. ※8 Use a rigid and precise machine and chuck holder. ※9 Overhang of end mill should be as short as possible from spindle nose.