## Sheet1
MSZ345
切削条件参考表 Recommended Milling Conditions
被削材 Work Material | 炭素鋼 Carbon Steels S50C |  |  |  | 合金鋼 Alloy Steels SKD・SCM |  |  |  | ステンレス鋼 Stainless Steels SUS304 |  |  |  | 調質鋼 Prehardened Steels HPM・NAK（～40HRC）
切削速度 Cutting Speed | 90m/min |  |  |  | 50m/min |  |  |  | 35m/min |  |  |  | 55m/min
外 径 Dia. | 回転数 Spindle Speed | 送り速度 Feed |  |  | 回転数 Spindle Speed | 送り速度 Feed |  |  | 回転数 Spindle Speed | 送り速度 Feed |  |  | 回転数 Spindle Speed | 送り速度 Feed
|  | 突込み Plunging | 溝 Slotting | 側面 Side Milling |  | 突込み Plunging | 溝 Slotting | 側面 Side Milling |  | 突込み Plunging | 溝 Slotting | 側面 Side Milling |  | 突込み Plunging | 溝 Slotting | 側面 Side Milling
| min-1 | mm/min |  |  | min-1 | mm/min |  |  | min-1 | mm/min |  |  | min-1 | mm/min
1 | 15000 | 70 | 200 | 400 | 15000 | 40 | 100 | 210 | 10000 | 20 | 70 | 200 | 15000 | 50 | 100 | 200
1.5 | 13000 | 70 | 250 | 500 | 13000 | 40 | 120 | 270 | 7000 | 20 | 70 | 250 | 13000 | 50 | 130 | 250
2 | 11000 | 100 | 300 | 600 | 8000 | 50 | 140 | 290 | 5000 | 20 | 75 | 250 | 10000 | 70 | 150 | 300
2.5 | 10000 | 100 | 400 | 700 | 7000 | 60 | 160 | 330 | 4000 | 20 | 75 | 250 | 8000 | 90 | 170 | 350
3 | 9600 | 200 | 550 | 800 | 5300 | 80 | 200 | 400 | 3600 | 20 | 100 | 250 | 5800 | 100 | 250 | 400
4 | 7200 | 210 | 650 | 900 | 4000 | 100 | 250 | 400 | 2800 | 30 | 100 | 250 | 4400 | 110 | 250 | 400
5 | 5700 | 260 | 700 | 1000 | 3200 | 100 | 250 | 450 | 2200 | 40 | 120 | 300 | 3500 | 120 | 300 | 500
6 | 4800 | 300 | 720 | 1200 | 2700 | 130 | 300 | 450 | 1800 | 40 | 120 | 300 | 3000 | 130 | 330 | 600
7 | 4100 | 300 | 740 | 1100 | 2300 | 120 | 300 | 450 | 1600 | 40 | 120 | 300 | 2500 | 110 | 330 | 600
8 | 3600 | 300 | 760 | 1000 | 2000 | 100 | 300 | 400 | 1400 | 30 | 120 | 300 | 2200 | 100 | 330 | 600
9 | 3200 | 300 | 770 | 900 | 1800 | 80 | 250 | 380 | 1200 | 20 | 100 | 300 | 1900 | 90 | 250 | 500
10 | 3000 | 300 | 800 | 900 | 1600 | 80 | 200 | 350 | 1100 | 20 | 100 | 300 | 1700 | 80 | 200 | 400
11 | 2800 | 300 | 760 | 850 | 1500 | 80 | 200 | 350 | 1000 | 20 | 100 | 280 | 1600 | 80 | 200 | 400
12 | 2600 | 280 | 740 | 850 | 1400 | 70 | 180 | 340 | 900 | 20 | 100 | 270 | 1500 | 70 | 180 | 340
切込み量 Depth of Cut （D：外径 Dia.）
備 考 Notes | ※ 1 機械剛性によって切込み量を調整してください。 また実際の加工では加工形状、目的、使用機械等により条件を調整してください。 ※ 2 回転数と送り速度は同じ割合で調整してください。 ※ 3 エアーブローの使用をお奨めします。 ※ 4 ステンレス鋼の場合には、不水溶性切削油をお奨めします。 ※ 5 不水溶性切削油で加工する場合は、切りくずの排出や発煙に考慮し切削条件の調整をしてください。 ※ 6 不水溶性切削油を使用する場合は、加工時に発生する火花や破損で引火、火災の危険があります。 防火対策を必ず行ってください。 ※ 7 ステンレス鋼の突込み加工時はステップ加工をお奨めします。 ※ 8 切りくずの排出に注意してください。 ※ 9 ミーリングチャック、機械は出来るだけ剛性のあるものをお奨めします。 ※ 10 工具突き出し量は出来るだけ短くしてください。 ※1 Adjust Depth of Cut according to machine rigidity. Final milling conditions are subject to machining profile, purpose and machine status. ※2 Adjust both spindle speed and feed at the same rate. ※3 Air blow is recommended. ※4 Water-insoluble fluid is recommended for cutting stainless steels. ※5 Adjust milling condition with caution for chip evacuation and smoke generation when milling with water-insoluble fluid. ※6 Using water-insoluble fluid could lead to fires due to sparks generated during machining or heat caused by breakage. Ensure that you take proper fire-prevention measures. ※7 Step machining is recommended for plunging stainless steels. ※8 Chip disposal is important. ※9 Use a rigid and precise machine and chuck holder. ※10 Overhang of end mill should be as short as possible from spindle nose.