## Sheet1
MTE230
切削条件参考表 Recommended Milling Conditions
［φ1.5～10側面切削 Side Milling］
被削材 Work Material | 炭素鋼 Carbon Steels S50C |  | 合金鋼・工具鋼・調質鋼 Alloy Steels・Tool Steels・Prehardened Steels SKD・HPM・NAK |  | 調質鋼 Prehardened Steels NAK80（～45HRC）
切削速度 Cutting Speed | 50～70m/min |  | 40～60m/min |  | 30～50m/min
先端径 Dia. | 回転数 Spindle Speed | 送り速度 Feed | 回転数 Spindle Speed | 送り速度 Feed | 回転数 Spindle Speed | 送り速度 Feed
| min-1 | mm/min | min-1 | mm/min | min-1 | mm/min
1.5 | 12700 | 330 | 10600 | 250 | 8500 | 200
2 | 9600 | 400 | 8000 | 300 | 6400 | 270
2.5 | 7600 | 450 | 6400 | 330 | 5100 | 300
3 | 6400 | 450 | 5300 | 330 | 4300 | 300
4 | 4800 | 450 | 4000 | 330 | 3200 | 300
5 | 3800 | 450 | 3200 | 330 | 2600 | 300
6 | 3200 | 450 | 2700 | 330 | 2200 | 300
8 | 2400 | 480 | 2000 | 360 | 1600 | 330
10 | 1900 | 480 | 1600 | 360 | 1300 | 330
切込み量 Depth of Cut （D：先端径 Dia.）
備 考 Notes | ※1 切削油を使用してください。 ※2 加工面の傾斜角によっては、回転数や送り速度を調整してください。 ※3 コーナ部での送り速度は30 ～ 50％下げてください。 ※4 回転数が上がらない場合は同じ割合で送り速度を調整し、切込み量も調整してください。 ※1 Use cutting fluid. ※2 Adjust spindle speed and feed according to inclined angle. ※3 When corner machining, reduce the feed by approximately 50%～30%. ※4 Adjust spindle speed and feed at the same rate also reduce depth of cut, if the machine spindle speed insufficient.
Length of Cut
テーパ