## Sheet1
MTE230
切削条件参考表 Recommended Milling Conditions
［φ1.5～10側面切削 Side Milling］
被削材 Work Material | 高硬度鋼 Hardened Steels （～55HRC） |  | アルミニウム合金 Aluminium Alloy |  | 銅 Copper
切削速度 Cutting Speed | 20m/min |  | 150～300m/min |  | 80～150m/min
先端径 Dia. | 回転数 Spindle Speed | 送り速度 Feed | 回転数 Spindle Speed | 送り速度 Feed | 回転数 Spindle Speed | 送り速度 Feed
| min-1 | mm/min | min-1 | mm/min | min-1 | mm/min
1.5 | 4300 | 110 | 50000 | 1300 | 25000 | 650
2 | 3200 | 130 | 48000 | 2000 | 24000 | 1000
2.5 | 2700 | 150 | 38200 | 2200 | 19100 | 1100
3 | 2200 | 150 | 32000 | 2200 | 16000 | 1100
4 | 1600 | 150 | 24000 | 2200 | 12000 | 1100
5 | 1300 | 150 | 19100 | 2200 | 9600 | 1100
6 | 1100 | 150 | 16000 | 2200 | 8000 | 1100
8 | 800 | 160 | 12000 | 2200 | 6000 | 1100
10 | 650 | 160 | 9600 | 2200 | 4800 | 1100
切込み量 Depth of Cut （D：外径 Dia.）
備 考 Notes | ※1 切削油を使用してください。 ※2 加工面の傾斜角によっては、回転数や送り速度を調整してください。 ※3 コーナ部での送り速度は30 ～ 50％下げてください。 ※4 回転数が上がらない場合は同じ割合で送り速度を調整し、切込み量も調整してください。 ※1 Use cutting fluid. ※2 Adjust spindle speed and feed according to inclined angle. ※3 When corner machining, reduce the feed by approximately 50%～30%. ※4 Adjust spindle speed and feed at the same rate also reduce depth of cut, if the machine spindle speed insufficient.
Length of Cut
Length of Cut
テーパ
テーパ