## Sheet1
MX240
切削条件参考表 Recommended Milling Conditions
被削材 Work Material | 炭素鋼 Carbon Steels S50C |  | 合金鋼 Alloy Steels SCM・SKD・SUS |  | 調質鋼 Prehardened Steels HPM・NAK |  | 銅 Copper
切削速度 Cutting Speed | 20～30m/min |  | 15～25m/min |  | 15～20m/min |  | 20～40m/min
外 径 Dia. | 回転数 Spindle Speed | 送り速度 Feed | 回転数 Spindle Speed | 送り速度 Feed | 回転数 Spindle Speed | 送り速度 Feed | 回転数 Spindle Speed | 送り速度 Feed
| min-1 | mm/min | min-1 | mm/min | min-1 | mm/min | min-1 | mm/min
0.3 | 26500 | 50 | 21200 | 40 | 18600 | 30 | 31800 | 100
0.4 | 19900 | 60 | 15900 | 45 | 13900 | 40 | 23900 | 100
0.5 | 15900 | 65 | 12700 | 45 | 11100 | 40 | 19100 | 100
1 | 8000 | 80 | 6400 | 50 | 5600 | 45 | 9500 | 110
1.5 | 5300 | 80 | 4200 | 50 | 3700 | 45 | 6400 | 130
2 | 4000 | 80 | 3200 | 60 | 2800 | 50 | 4800 | 140
2.5 | 3200 | 100 | 2500 | 60 | 2200 | 55 | 3800 | 150
3 | 2700 | 110 | 2100 | 60 | 1900 | 60 | 3200 | 160
3.5 | 2300 | 120 | 1800 | 60 | 1600 | 60 | 2700 | 170
4 | 2000 | 120 | 1600 | 65 | 1400 | 60 | 2400 | 170
4.5 | 1800 | 130 | 1400 | 70 | 1200 | 65 | 2100 | 170
5 | 1600 | 130 | 1300 | 80 | 1100 | 70 | 1900 | 170
5.5 | 1400 | 130 | 1200 | 90 | 1000 | 80 | 1700 | 180
6 | 1300 | 130 | 1100 | 90 | 900 | 80 | 1600 | 180
7 | 1100 | 120 | 900 | 90 | 800 | 80 | 1400 | 170
8 | 1000 | 120 | 800 | 80 | 700 | 75 | 1200 | 160
9 | 900 | 110 | 700 | 80 | 650 | 75 | 1100 | 155
10 | 800 | 110 | 600 | 70 | 600 | 75 | 1000 | 150
12 | 700 | 110 | 500 | 70 | 500 | 75 | 800 | 140
切込み量 Depth of Cut （D：外径 Dia.）
備 考 Notes | ※ 1 切削油を使用してください。 ※ 2 切削油は発煙性の少ないものを使用してください。 ※ 3 回転数と送り速度は、同じ割合で調整してください。 ※ 4 切込み量、機械剛性により条件が異なることがあります。その都度調整し使用してください。 ※1 Use cutting fluid. ※2 Use cutting fluid with smoke retardant. ※3 Adjust both spindle speed and feed at the same rate. ※4 Adjust milling conditions according to the volume of Depth of Cut and rigidity of the machine.