## Sheet1
NCL-2
切削条件参考表 Recommended Milling Conditions
被削材 Work Material | 炭素鋼 Carbon Steels S50C |  | 合金鋼 Alloy Steels SCM・SKD・SUS |  | 調質鋼 Prehardened Steels HPM・NAK |  | アルミニウム合金 Aluminium Alloy |  | 銅 Copper
切削速度 Cutting Speed | 20～30m/min |  | 15～25m/min |  | 15～20m/min |  | 50～70m/min |  | 40～60m/min
外径 Dia. | 回転数 Spindle Speed | 送り速度 Feed | 回転数 Spindle Speed | 送り速度 Feed | 回転数 Spindle Speed | 送り速度 Feed | 回転数 Spindle Speed | 送り速度 Feed | 回転数 Spindle Speed | 送り速度 Feed
| min-1 | mm/min | min-1 | mm/min | min-1 | mm/min | min-1 | mm/min | min-1 | mm/min
1 | 8000 | 100 | 6400 | 85 | 5600 | 60 | 19100 | 200 | 15900 | 150
1.5 | 5300 | 100 | 4200 | 85 | 3700 | 60 | 12700 | 200 | 10600 | 150
2 | 4000 | 100 | 3200 | 85 | 2800 | 60 | 9600 | 200 | 8000 | 150
2.5 | 3200 | 100 | 2500 | 85 | 2200 | 60 | 7600 | 200 | 6400 | 170
3 | 2700 | 110 | 2100 | 90 | 1900 | 65 | 6400 | 220 | 5300 | 170
4 | 2000 | 110 | 1600 | 90 | 1400 | 65 | 4800 | 220 | 4000 | 170
5 | 1600 | 120 | 1300 | 95 | 1100 | 70 | 3800 | 250 | 3200 | 200
6 | 1300 | 120 | 1100 | 95 | 930 | 70 | 3200 | 250 | 2700 | 200
8 | 1000 | 120 | 800 | 95 | 700 | 70 | 2400 | 250 | 2000 | 200
10 | 800 | 120 | 640 | 95 | 560 | 70 | 1900 | 250 | 1600 | 200
12 | 660 | 120 | 530 | 95 | 460 | 70 | 1600 | 250 | 1300 | 200
切込み量 Depth of Cut （D：外径 Dia.）
備 考 Notes | ※ 1 切削油を使用してください。 ※ 2 回転数と送り速度は同じ割合で調整してください。 ※1 Use cutting fluid. ※2 Adjust both spindle speed and feed at the same rate.