## Sheet1
NCM-2
切削条件参考表 Recommended Milling Conditions
被削材 Work Material | 炭素鋼 Carbon Steels S50C |  |  | 合金鋼 Alloy Steels SCM・SKD・SUS |  |  | 調質鋼 Prehardened Steels HPM・NAK |  |  | アルミニウム合金 Aluminium Alloy |  |  | 銅 Copper
切削速度 Cutting Speed | 40～50m/min |  |  | 35～45m/min |  |  | 25～35m/min |  |  | 60～100m/min |  |  | 40～80m/min
外 径 Dia. | 回転数 Spindle Speed | 送り速度 Feed |  | 回転数 Spindle Speed | 送り速度 Feed |  | 回転数 Spindle Speed | 送り速度 Feed |  | 回転数 Spindle Speed | 送り速度 Feed |  | 回転数 Spindle Speed | 送り速度 Feed
| min-1 | mm/min |  | min-1 | mm/min |  | min-1 | mm/min |  | min-1 | mm/min |  | min-1 | mm/min
|  | 側面 Side Milling | 溝 Slotting |  | 側面 Side Milling | 溝 Slotting |  | 側面 Side Milling | 溝 Slotting |  | 側面 Side Milling | 溝 Slotting |  | 側面 Side Milling | 溝 Slotting
0.5 | 28700 | 130 | 50 | 25500 | 90 | 40 | 19100 | 80 | 35 | 50000 | 200 | 80 | 38200 | 150 | 60
0.8 | 17900 | 130 | 50 | 15900 | 90 | 40 | 11900 | 80 | 35 | 50000 | 200 | 80 | 23900 | 150 | 60
1 | 14300 | 130 | 50 | 12700 | 90 | 40 | 9600 | 80 | 35 | 25500 | 250 | 100 | 19100 | 180 | 80
1.5 | 9600 | 130 | 50 | 8500 | 90 | 40 | 6400 | 80 | 35 | 17000 | 250 | 100 | 12700 | 180 | 80
2 | 7200 | 130 | 50 | 6400 | 90 | 40 | 4800 | 80 | 35 | 12700 | 250 | 100 | 9600 | 180 | 80
3 | 4800 | 150 | 60 | 4200 | 120 | 50 | 3200 | 90 | 40 | 8500 | 250 | 100 | 6400 | 180 | 80
4 | 3600 | 150 | 60 | 3200 | 120 | 50 | 2400 | 90 | 40 | 6400 | 300 | 130 | 4800 | 220 | 100
5 | 2900 | 170 | 70 | 2500 | 140 | 55 | 1900 | 110 | 45 | 5100 | 300 | 130 | 3800 | 220 | 100
6 | 2400 | 170 | 70 | 2100 | 140 | 55 | 1600 | 110 | 45 | 4200 | 350 | 150 | 3200 | 250 | 120
7 | 2000 | 170 | 70 | 1800 | 140 | 55 | 1400 | 110 | 45 | 3600 | 350 | 150 | 2700 | 250 | 120
8 | 1800 | 170 | 70 | 1600 | 140 | 55 | 1200 | 110 | 45 | 3200 | 350 | 150 | 2400 | 250 | 120
9 | 1600 | 170 | 70 | 1400 | 140 | 55 | 1100 | 110 | 45 | 2800 | 350 | 150 | 2100 | 250 | 120
10 | 1400 | 170 | 70 | 1300 | 140 | 55 | 1000 | 110 | 45 | 2500 | 350 | 150 | 1900 | 250 | 120
11 | 1300 | 170 | 70 | 1200 | 140 | 55 | 900 | 110 | 45 | 2300 | 350 | 150 | 1700 | 250 | 120
12 | 1200 | 170 | 70 | 1100 | 140 | 55 | 800 | 110 | 45 | 2100 | 350 | 150 | 1600 | 250 | 120
14 | 1020 | 170 | 70 | 910 | 140 | 55 | 680 | 110 | 45 | 1800 | 350 | 150 | 1400 | 250 | 120
15 | 960 | 170 | 70 | 850 | 140 | 55 | 640 | 110 | 45 | 1700 | 350 | 150 | 1300 | 250 | 120
16 | 900 | 170 | 70 | 800 | 140 | 55 | 600 | 110 | 45 | 1600 | 350 | 150 | 1200 | 250 | 120
18 | 800 | 170 | 70 | 710 | 140 | 55 | 530 | 110 | 45 | 1400 | 350 | 150 | 1100 | 250 | 120
20 | 720 | 170 | 70 | 640 | 140 | 55 | 480 | 110 | 45 | 1300 | 350 | 150 | 1000 | 250 | 120
切込み量 Depth of Cut （D：外径 Dia.）
備 考 Notes | ※ 1 切削油を使用してください。 ※ 2 回転数と送り速度は同じ割合で調整してください。 ※1 Use cutting fluid. ※2 Adjust both spindle speed and feed at the same rate.