## Sheet1
NER-2
切削条件参考表 Recommended Milling Conditions
被削材 Work Material |  | 炭素鋼 Carbon Steels S50C |  |  | 合金鋼 Alloy Steels SCM・SKD・SUS |  |  | 調質鋼 Prehardened Steels HPM・NAK
切削速度 Cutting Speed |  | 33～37m/min |  |  | 30～32m/min |  |  | 16～20m/min
先端径 Dia. | 片 角 Taper Angle | 回転数 Spindle Speed | 送り速度 Feed |  | 回転数 Spindle Speed | 送り速度 Feed |  | 回転数 Spindle Speed | 送り速度 Feed
|  | min-1 | mm/min |  | min-1 | mm/min |  | min-1 | mm/min
|  |  | 側面 Side Milling | 溝 Slotting |  | 側面 Side Milling | 溝 Slotting |  | 側面 Side Milling | 溝 Slotting
2 | 7～10° | 4300 | 120 | 60 | 3700 | 100 | 50 | 3100 | 70 | 35
| 12～15° | 3800 | 130 | 65 | 3200 | 110 | 55 | 2700 | 80 | 40
2.5 | 7～10° | 3400 | 120 | 60 | 3000 | 100 | 50 | 2450 | 70 | 35
| 12～15° | 3000 | 130 | 65 | 2600 | 110 | 55 | 2150 | 80 | 40
3 | 7～10° | 2900 | 120 | 60 | 2450 | 100 | 50 | 2050 | 70 | 35
| 12～15° | 2500 | 130 | 65 | 2150 | 110 | 55 | 1800 | 80 | 40
3.5 | 7～10° | 2450 | 120 | 60 | 2100 | 100 | 50 | 1750 | 70 | 35
| 12～15° | 2100 | 130 | 65 | 1800 | 110 | 55 | 1500 | 80 | 40
4 | 7～10° | 2100 | 120 | 60 | 1800 | 100 | 50 | 1500 | 70 | 35
| 12～15° | 1900 | 130 | 65 | 1600 | 110 | 55 | 1350 | 80 | 40
4.5 | 7～10° | 1900 | 120 | 60 | 1600 | 100 | 50 | 1400 | 70 | 35
| 12～15° | 1650 | 130 | 65 | 1400 | 110 | 55 | 1200 | 80 | 40
5 | 7～10° | 1700 | 120 | 60 | 1500 | 100 | 50 | 1250 | 70 | 35
| 12～15° | 1500 | 130 | 65 | 1300 | 110 | 55 | 1100 | 80 | 40
6 | 7～10° | 1400 | 120 | 60 | 1200 | 100 | 50 | 1000 | 70 | 35
| 12～15° | 1250 | 130 | 65 | 1100 | 110 | 55 | 900 | 80 | 40
切込み量 Depth of Cut （D：先端径 Dia.）
備 考 Notes |  | ※1 剛性及び精度の高いチャック、機械を使用してください。 ※2 切削油を必ず使用してください。 ※3 回転数と送り速度は、同じ割合で調整してください。 ※1 Use a high rigid and precise machine and chuck holder. ※2 Use cutting fluid. ※3 Adjust both spindle speed and feed at the same rate.