## Sheet1
NHB-2
切削条件参考表 Recommended Milling Conditions
被削材 Work Material |  | 炭素鋼・合金鋼・調質鋼 Carbon Steels・Alloy Steels・Prehardened Steels S50C・SCM・SKD・SUS・HPM・NAK |  | アルミニウム合金 Aluminium Alloy |  | 銅 Copper |  | 樹脂 Resin
切削速度 Cutting Speed |  | 30～50m/min |  | 100～200m/min |  | 50～150m/min |  | 40～60m/min
Rサイズ Radius | 切込み量 Depth of Cut | 回転数 Spindle Speed | 送り速度 Feed | 回転数 Spindle Speed | 送り速度 Feed | 回転数 Spindle Speed | 送り速度 Feed | 回転数 Spindle Speed | 送り速度 Feed
| mm | min-1 | mm/min | min-1 | mm/min | min-1 | mm/min | min-1 | mm/min
0.4 | 0.01～0.02 | 12,000～20,000 | 100～250 | 40,000～ | 500～ 800 | 20,000～ | 300～ 750 | 16,000～24,000 | 190～240
0.5 | 0.01～0.03 | 9,600～16,000 | 150～400 | 32,000～ | 750～1,600 | 16,000～48,000 | 450～1,200 | 12,700～19,100 | 190～240
0.6 | 0.016～0.06 | 8,000～13,300 | 150～400 | 26,500～ | 750～1,600 | 13,300～40,000 | 450～1,200 | 10,600～16,000 | 250～320
0.7 | 0.012～0.1 | 6,800～11,400 | 150～400 | 22,700～45,500 | 750～1,600 | 11,400～34,100 | 450～1,200 | 9,100～13,600 | 250～320
0.75 | 0.008～0.12 | 6,400～10,600 | 150～400 | 20,000～40,000 | 750～1,600 | 10,600～32,000 | 450～1,200 | 8,500～12,700 | 250～320
0.8 | 0.012～0.15 | 6,000～10,000 | 150～400 | 19,900～39,800 | 750～1,600 | 10,000～30,000 | 450～1,200 | 8,000～12,000 | 250～320
0.9 | 0.02～0.18 | 5,300～8,800 | 150～400 | 17,700～35,400 | 750～1,600 | 8,800～26,500 | 450～1,200 | 7,100～10,600 | 250～320
1 | 0.03～0.2 | 4,800～8,000 | 150～400 | 16,000～32,000 | 750～1,600 | 8,000～24,000 | 450～1,200 | 6,400～9,600 | 250～320
1.5 | 0.08～0.3 | 3,200～5,300 | 150～400 | 10,600～21,200 | 750～1,600 | 5,300～16,000 | 450～1,200 | 4,200～6,400 | 250～320
2 | 0.12～0.3 | 2,400～4,000 | 150～400 | 8,000～16,000 | 750～1,600 | 4,000～12,000 | 450～1,200 | 3,200～4,800 | 190～240
2.5 | 0.2～0.3 | 1,900～3,200 | 150～400 | 6,400～12,700 | 750～1,600 | 3,200～9,600 | 450～1,200 | 2,500～3,800 | 160～200
3 | 0.2～0.3 | 1,600～2,700 | 150～400 | 5,300～10,600 | 750～1,600 | 2,700～8,000 | 450～1,200 | 2,100～3,200 | 160～200
4 | 0.2～0.3 | 1,200～2,000 | 150～400 | 4,000～8,000 | 750～1,600 | 2,000～6,000 | 450～1,200 | 1,600～2,400 | 160～200
5 | 0.2～0.3 | 1,000～1,600 | 150～400 | 3,200～6,400 | 750～1,600 | 1,600～4,800 | 450～1,200 | 1,300～1,900 | 160～200
備 考 Notes |  | ※ 1 工具の首下長によって、切込み量及び回転数、送り速度を調整してください。 ※ 2 切削油は発煙性の少ないものを使用してください。 ※1 Adjust spindle speed, feed and depth of cut according to effective length. ※2 Use cutting fluid with smoke retardant.