## Sheet1
NSCV-M
切削条件参考表 Recommended Milling Conditions
外径 Dia. | 炭素鋼 Carbon Steels S50C |  | ステンレス鋼 Stainless Steels SUS304 |  | 調質鋼 Prehardened Steels HPM・NAK
| 回転数 Spindle Speed | 送り速度 Feed | 回転数 Spindle Speed | 送り速度 Feed | 回転数 Spindle Speed | 送り速度 Feed
| min-1 | mm/min | min-1 | mm/min | min-1 | mm/min
4 | 6500 | 580 | 6000 | 540 | 4500 | 400
6 | 4300 | 380 | 4000 | 360 | 3000 | 270
切込み量 Depth of Cut
備 考 Notes | ※1 本条件の工具突き出し量は、4Dの参考値です。それ以上長くなる場合は、条件を調整してください。 ※2 回転数と送り速度は、同じ割合で調整してください。 ※3 ミーリングチャック・機械はできるだけ剛性のあるものを使用してください。 ※4 被削材に適したクーラントをご使用ください。 ※1 The above milling conditions are the value of reference for 4D, it needs adjustments of the conditions when it is longer. ※2 Adjust both spindle speed and feed at the same rate. ※3 Machine, tool chuck must be sufficiently rigid. ※4 Choose appropriate coolant for each working material.