## Sheet1
NSPD-M
切削条件参考表 Recommended Drilling Conditions
被削材 Work Material | ステンレス鋼 Stainless Steels SUS304 |  |  | アルミニウム合金 Aluminium Alloy A5052
直 径 Dia. | 回転数 Spindle Speed | 送り速度 Feed | ステップ量 Step Feed | 回転数 Spindle Speed | 送り速度 Feed | ステップ量 Step Feed
| min-1 | mm/min | μm | min-1 | mm/min | μm
0.01 | 20000 | 1 | 0.1 | 20000 | 1 | 0.1
0.03 | 20000 | 2 | 0.5 | 20000 | 2 | 0.5
0.05 | 20000 | 2 | 1 | 20000 | 2 | 1
0.1 | 20000 | 5 | 2 | 25000 | 5 | 2
備 考 Notes | ※ 1 被削材・加工内容に適したクーラントをご使用ください。 ※ 2 回転数は極力振動の少ない回転数に設定し、チャッキングの振れを極力抑えてください。 （可能ならば使用される回転数での動的振れ精度を確認してください） ※ 3 加工面を極力平坦にして、加工を開始してください。 ※ 4 工具の取り出し時や、チャッキング時には細心の注意をお願いします。 ※1 Use appropriate coolant for work material and machining description. ※2 Minimize chucking runout by setting spindle speed at minimum oscillation. (Recommend to measure actual runout at activated rpm) ※3 Set up flat surface before start machining. ※4 Take extra care when chucking in and out.