## Sheet1
NSR-2
切削条件参考表 Recommended Milling Conditions
被削材 Work Material | 炭素鋼 Carbon Steels S50C |  |  | 合金鋼 Alloy Steels SCM・SKD・SUS |  |  | 調質鋼 Prehardened Steels HPM・NAK
切削速度 Cutting Speed | 40～50m/min |  |  | 35～45m/min |  |  | 25～35m/min
外 径 Dia. | 回転数 Spindle Speed | 送り速度 Feed |  | 回転数 Spindle Speed | 送り速度 Feed |  | 回転数 Spindle Speed | 送り速度 Feed
| min-1 | mm/min |  | min-1 | mm/min |  | min-1 | mm/min
|  | 側面 Side Milling | 溝 Slotting |  | 側面 Side Milling | 溝 Slotting |  | 側面 Side Milling | 溝 Slotting
1 | 14300 | 130 | 50 | 12700 | 90 | 40 | 9600 | 80 | 35
1.5 | 9600 | 130 | 50 | 8500 | 90 | 40 | 6400 | 80 | 35
2 | 7200 | 130 | 50 | 6400 | 90 | 40 | 4800 | 80 | 35
2.5 | 5700 | 130 | 50 | 5100 | 90 | 40 | 3800 | 80 | 35
3 | 4800 | 150 | 60 | 4200 | 120 | 50 | 3200 | 90 | 40
4 | 3600 | 150 | 60 | 3200 | 120 | 50 | 2400 | 90 | 40
5 | 2900 | 170 | 70 | 2500 | 140 | 55 | 1900 | 110 | 45
6 | 2400 | 170 | 70 | 2100 | 140 | 55 | 1600 | 110 | 45
8 | 1800 | 170 | 70 | 1600 | 140 | 55 | 1200 | 110 | 45
10 | 1400 | 170 | 70 | 1300 | 140 | 55 | 1000 | 110 | 45
12 | 1200 | 170 | 70 | 1100 | 140 | 55 | 800 | 110 | 45
切込み量 Depth of Cut （D：外径 Dia.）
備 考 Notes | ※1 加工面の傾斜角によっては送り速度を調整してください。 ※2 コーナ部での送り速度は30～50%下げてください。 ※3 回転数が上がらない場合は同じ割合で送り速度を調整し、切込み量も調整してください。 ※1 Adjust feed according to inclined angle. ※2 When corner machining, reduce the feed by approximately 30%～50%. ※3 Adjust spindle speed and feed at the same rate also reduce Depth of Cut, if the machine spindle speed insufficient.