## Sheet1
NTEL-4
切削条件参考表 Recommended Milling Conditions
被削材 Work Material | 炭素鋼 Carbon Steels S50C |  | 合金鋼 Alloy Steels SCM・SKD・SUS |  | 調質鋼 Prehardened Steels HPM・NAK
切削速度 Cutting Speed | 17m/min |  | 15m/min |  | 12m/min
先端径 Dia. | 回転数 Spindle Speed | 送り速度 Feed | 回転数 Spindle Speed | 送り速度 Feed | 回転数 Spindle Speed | 送り速度 Feed
| min-1 | mm/min | min-1 | mm/min | min-1 | mm/min
3 | 1850 | 110 | 1600 | 90 | 1300 | 65
4 | 1400 | 110 | 1200 | 90 | 1000 | 65
5 | 1100 | 110 | 950 | 90 | 800 | 65
6 | 950 | 110 | 800 | 90 | 650 | 65
切込み量 Depth of Cut （D：先端径 Dia.）
備 考 Notes | ※1 切削油を使用してください。 ※2 回転数と送り速度は、同じ割合で調整してください。 ※3 側面加工ではダウンカットをお奨めします。 ※1 Use cutting fluid. ※2 Adjust both spindle speed and feed at the same rate. ※3 We recommend a down-cut at side milling.