## RSE325LH
RSE325LH
切削条件参考表 Recommended Milling Conditions
被削材 Work Material |  | ABS・MCナイロン・PTFE・ポリカーボネート・POM・PEEK・アクリル・ベークライト ABS・MC nylon・PTFE・Polycarbonate・POM・PEEK・Acrylic・Bakelite
外径 Dia. | 刃長 Length of Cut | 回転数 Spindle Speed | 送り速度 Feed | 切込み量 Depth of Cut |  | 本工具使用前の残し代 Stock before using this tool
|  | min-1 | mm/min | ap mm | ae mm | mm
1 | 2 | 17000 | 2200 | 2 | 0.04 | 0.04
2 | 4 | 9000 | 1800 | 4 | 0.08 | 0.08
3 | 6 | 6200 | 1600 | 6 | 0.12 | 0.12
4 | 8 | 4800 | 1500 | 8 | 0.16 | 0.16
5 | 10 | 3900 | 1450 | 10 | 0.2 | 0.2
6 | 12 | 3300 | 1400 | 12 | 0.2 | 0.2
備 考 Notes |  | ※1 本切削条件は側面仕上げ加工を行う際の参考値となります。要求される表面粗さに応じて、回転数および送り速度を調整してください。 ※2 切込み量のapは軸方向の切込み深さ、aeは半径方向の切込み深さを示します。 ※3 機械剛性や被削材の保持状態等により切削条件を調整してください。また実際の加工では加工形状、目的、使用機械等により条件を調整してください。 ※4 びびりが発生する場合は、回転数と送り速度を同じ割合で下げてください。また、主軸回転数が足りない場合も同様に同じ割合で下げてください。 ※5 コーナ部等で切削負荷が高くなる場合は、切削条件やツールパスなどに注意して切削負荷が低くなるように設定してください。 ※6 クーラントはエアーブローをお奨めします。 ※7 本工具の残し代は目安の数値です。前の工程の加工状態や要求精度に応じて調整してください。 ※1 These cutting conditions are reference values for side finishing.Please adjust the spindle speed and feed rate according to the required surface roughness. ※2 Depth of Cut: ap=Axial Depth of Cut / ae=Radial Depth of Cut. ※3 Adjust milling condition conforming with machine rigidity and clamping condition. Final milling conditions are subject to machining profile, purpose and machine status. ※4 Reduce both spindle speed and feed at same rate for chattering and also for insufficient spindle speed of a machine. ※5 If the cutting load is high at corners, etc., set the milling conditions and tool path carefully to reduce the cutting load. ※6 Air blow is recommended. ※7 The stock allowance for this tool is a guideline,please adjust it according to the machining condition of the previous process and the required accuracy.