## Sheet1
SSPB220
切削条件参考表 Recommended Milling Conditions
被削材 Work Material |  | 高硬度鋼 Hardened Steels STAVAX・SKD61 （～52HRC） |  |  |  | 高硬度鋼 Hardened Steels SKD11・ELMAX （～62HRC） |  |  |  | ハイス High Speed Steels SKH・HAP （～68HRC）
Ｒサイズ Radius | 首下長 Under Neck Length | 切込み量 Depth of Cut |  | 送り速度 Feed | 回転数 Spindle Speed | 切込み量 Depth of Cut |  | 送り速度 Feed | 回転数 Spindle Speed | 切込み量 Depth of Cut |  | 送り速度 Feed | 回転数 Spindle Speed
|  | ap mm | ae mm | mm/min | min-1 | ap mm | ae mm | mm/min | min-1 | ap mm | ae mm | mm/min | min-1
0.1 | 0.3 | 0.005 | 0.005 | 600 | 40000 | 0.005 | 0.005 | 450 | 40000 | 0.003 | 0.003 | 300 | 40000
| 0.6 | 0.005 | 0.005 | 500 | 40000 | 0.005 | 0.005 | 350 | 40000 | 0.003 | 0.003 | 250 | 40000
0.15 | 0.3 | 0.005 | 0.005 | 800 | 40000 | 0.005 | 0.005 | 600 | 40000 | 0.003 | 0.003 | 450 | 40000
| 0.5 | 0.005 | 0.005 | 750 | 40000 | 0.005 | 0.005 | 550 | 40000 | 0.003 | 0.003 | 400 | 40000
| 0.75 | 0.005 | 0.005 | 700 | 40000 | 0.005 | 0.005 | 500 | 40000 | 0.003 | 0.003 | 400 | 40000
0.2 | 0.5 | 0.005 | 0.01 | 1200 | 40000 | 0.005 | 0.01 | 900 | 40000 | 0.005 | 0.005 | 600 | 40000
| 0.75 | 0.005 | 0.01 | 1100 | 40000 | 0.005 | 0.01 | 850 | 40000 | 0.005 | 0.005 | 550 | 40000
| 1 | 0.005 | 0.01 | 1000 | 40000 | 0.005 | 0.01 | 800 | 40000 | 0.005 | 0.005 | 500 | 40000
| 1.2 | 0.005 | 0.01 | 1000 | 40000 | 0.005 | 0.01 | 800 | 40000 | 0.005 | 0.005 | 500 | 40000
0.25 | 1 | 0.01 | 0.01 | 1200 | 40000 | 0.01 | 0.01 | 1000 | 40000 | 0.005 | 0.005 | 700 | 40000
0.3 | 1.2 | 0.01 | 0.02 | 1800 | 40000 | 0.01 | 0.02 | 1500 | 40000 | 0.005 | 0.01 | 1000 | 40000
| 1.5 | 0.01 | 0.02 | 1500 | 40000 | 0.01 | 0.02 | 1200 | 40000 | 0.005 | 0.01 | 800 | 40000
0.4 | 1.6 | 0.01 | 0.02 | 1800 | 40000 | 0.01 | 0.02 | 1500 | 40000 | 0.005 | 0.01 | 1000 | 40000
| 2 | 0.01 | 0.02 | 1500 | 40000 | 0.01 | 0.02 | 1200 | 40000 | 0.005 | 0.01 | 800 | 40000
0.5 | 2 | 0.02 | 0.04 | 2500 | 40000 | 0.02 | 0.03 | 1800 | 40000 | 0.01 | 0.02 | 1200 | 40000
| 2.5 | 0.02 | 0.04 | 2000 | 40000 | 0.02 | 0.03 | 1500 | 40000 | 0.01 | 0.02 | 1000 | 40000
0.6 | 2.4 | 0.02 | 0.04 | 2500 | 40000 | 0.02 | 0.03 | 2000 | 40000 | 0.01 | 0.02 | 1500 | 40000
| 3 | 0.02 | 0.04 | 2500 | 40000 | 0.02 | 0.03 | 2000 | 40000 | 0.01 | 0.02 | 1500 | 40000
0.75 | 3 | 0.03 | 0.05 | 3000 | 40000 | 0.03 | 0.05 | 3000 | 40000 | 0.02 | 0.03 | 2000 | 30000
| 3.8 | 0.03 | 0.05 | 3000 | 40000 | 0.03 | 0.05 | 3000 | 40000 | 0.02 | 0.03 | 2000 | 30000
1 | 4 | 0.05 | 0.1 | 3000 | 30000 | 0.03 | 0.05 | 3000 | 30000 | 0.03 | 0.03 | 2000 | 25000
| 5 | 0.05 | 0.1 | 3000 | 30000 | 0.03 | 0.05 | 3000 | 30000 | 0.03 | 0.03 | 2000 | 25000
1.5 | 6 | 0.08 | 0.15 | 2300 | 20000 | 0.05 | 0.075 | 2100 | 20000 | 0.04 | 0.06 | 1300 | 15000
| 9 | 0.06 | 0.12 | 2200 | 20000 | 0.04 | 0.06 | 2000 | 20000 | 0.04 | 0.05 | 1200 | 15000
2 | 8 | 0.1 | 0.18 | 2300 | 17000 | 0.06 | 0.09 | 2100 | 15000 | 0.05 | 0.07 | 1300 | 12000
| 12 | 0.08 | 0.15 | 2000 | 17000 | 0.05 | 0.08 | 1700 | 15000 | 0.04 | 0.06 | 1200 | 12000
2.5 | 10 | 0.11 | 0.21 | 2200 | 13000 | 0.08 | 0.12 | 1800 | 12000 | 0.07 | 0.1 | 1300 | 11000
| 15 | 0.1 | 0.18 | 1900 | 13000 | 0.06 | 0.1 | 1500 | 12000 | 0.06 | 0.08 | 1100 | 11000
3 | 12 | 0.13 | 0.24 | 2000 | 10000 | 0.09 | 0.15 | 1600 | 10000 | 0.08 | 0.12 | 1200 | 10000
| 18 | 0.11 | 0.21 | 1700 | 10000 | 0.08 | 0.12 | 1400 | 10000 | 0.07 | 0.1 | 1000 | 10000
備 考 Notes | ※1 切込み量は、中仕上げ・仕上げ加工を行う場合の最大値です。機械剛性や要求精度などに合わせて調整してください。 ※2 仕上げ代が加工面に対して均一になるよう、前加工（中仕上げ）時に注意してください。 ※3 コーナ部等負荷が高くなる加工箇所では、条件設定やツールパスなどに注意してください。 ※4 高品位な加工面を求める場合、加工条件で切込み量を70％、送り速度を70％程度に調整して加工を行ってください。 ※5 クーラントはオイルミストをお奨めします。 ※6 加工機械の都合で回転数を調整する場合、同じ割合で送り速度を調整してください。 ※ 1 Max. Depth of Cut for semi-finishing and finishing. Adjust milling conditions depending on the rigidity of the machine and desired accuracy. ※2 Obtain uniform stock amount on the cutting surface in the pre-stage cutting (semi-finishing). ※3 Required careful set up of milling conditions, tool path and etc. at cutting parts, such as corners where will become overloaded. ※4 Adjust both Depth of Cut and feed rate at 70% of the recommended milling conditions for high quality milling surface. ※5 Oil mist coolant is recommended. ※6 Adjust feed rate at same rate as spindle speed if necessary to adjust spindle speed from recommended milling conditions.