## Sheet1
SSPBTN220
切削条件参考表 Recommended Milling Conditions
被削材 Work Material |  |  | 高硬度鋼 Hardened Steels STAVAX・SKD61 （～52HRC） |  |  |  | 高硬度鋼 Hardened Steels SKD11・ELMAX （～62HRC） |  |  |  | ハイス High Speed Steels SKH・HAP （～68HRC）
Ｒサイズ Radius | 首角 Neck Taper Angle | 首下長 Under Neck Length | 切込み量 Depth of Cut |  | 送り速度 Feed | 回転数 Spindle Speed | 切込み量 Depth of Cut |  | 送り速度 Feed | 回転数 Spindle Speed | 切込み量 Depth of Cut |  | 送り速度 Feed | 回転数 Spindle Speed
|  |  | ap mm | ae mm | mm/min | min-1 | ap mm | ae mm | mm/min | min-1 | ap mm | ae mm | mm/min | min-1
0.1 | 30′ | 1.5 | 0.003 | 0.005 | 140 | 40000 | 0.003 | 0.003 | 120 | 40000 | 0.002 | 0.003 | 100 | 40000
|  | 2 | 0.003 | 0.003 | 120 | 40000 | 0.002 | 0.003 | 100 | 40000 | 0.002 | 0.002 | 80 | 40000
| 1゜ | 1.5 | 0.003 | 0.005 | 160 | 40000 | 0.003 | 0.003 | 140 | 40000 | 0.002 | 0.003 | 120 | 40000
|  | 2 | 0.003 | 0.003 | 140 | 40000 | 0.002 | 0.003 | 120 | 40000 | 0.002 | 0.002 | 90 | 40000
| 1゜30′ | 1.5 | 0.003 | 0.005 | 200 | 40000 | 0.003 | 0.003 | 160 | 40000 | 0.002 | 0.003 | 140 | 40000
|  | 2 | 0.003 | 0.003 | 160 | 40000 | 0.002 | 0.003 | 140 | 40000 | 0.002 | 0.002 | 100 | 40000
| 2゜ | 1.5 | 0.003 | 0.005 | 240 | 40000 | 0.003 | 0.003 | 200 | 40000 | 0.002 | 0.003 | 160 | 40000
|  | 2 | 0.003 | 0.003 | 200 | 40000 | 0.002 | 0.003 | 160 | 40000 | 0.002 | 0.002 | 120 | 40000
0.15 | 30′ | 2 | 0.005 | 0.005 | 200 | 40000 | 0.005 | 0.005 | 160 | 40000 | 0.003 | 0.005 | 120 | 40000
|  | 3 | 0.003 | 0.005 | 160 | 40000 | 0.003 | 0.003 | 120 | 40000 | 0.002 | 0.003 | 100 | 40000
| 1゜ | 2 | 0.005 | 0.005 | 240 | 40000 | 0.005 | 0.005 | 200 | 40000 | 0.003 | 0.005 | 160 | 40000
|  | 3 | 0.003 | 0.005 | 200 | 40000 | 0.003 | 0.003 | 160 | 40000 | 0.002 | 0.003 | 120 | 40000
| 1゜30′ | 2 | 0.005 | 0.005 | 320 | 40000 | 0.005 | 0.005 | 240 | 40000 | 0.003 | 0.005 | 200 | 40000
|  | 3 | 0.003 | 0.005 | 240 | 40000 | 0.003 | 0.003 | 200 | 40000 | 0.002 | 0.003 | 160 | 40000
| 2゜ | 2 | 0.005 | 0.005 | 400 | 40000 | 0.005 | 0.005 | 300 | 40000 | 0.003 | 0.005 | 240 | 40000
|  | 3 | 0.003 | 0.005 | 300 | 40000 | 0.003 | 0.003 | 240 | 40000 | 0.002 | 0.003 | 180 | 40000
0.2 | 30′ | 3 | 0.007 | 0.01 | 320 | 40000 | 0.005 | 0.01 | 240 | 40000 | 0.005 | 0.005 | 160 | 40000
|  | 4 | 0.005 | 0.005 | 240 | 36000 | 0.005 | 0.005 | 180 | 36000 | 0.003 | 0.005 | 120 | 36000
| 1゜ | 3 | 0.007 | 0.01 | 400 | 40000 | 0.005 | 0.01 | 300 | 40000 | 0.005 | 0.005 | 200 | 40000
|  | 4 | 0.005 | 0.005 | 320 | 36000 | 0.005 | 0.005 | 240 | 36000 | 0.003 | 0.005 | 160 | 36000
| 1゜30′ | 3 | 0.007 | 0.01 | 480 | 40000 | 0.005 | 0.01 | 360 | 40000 | 0.005 | 0.005 | 240 | 40000
|  | 4 | 0.005 | 0.005 | 400 | 36000 | 0.005 | 0.005 | 320 | 36000 | 0.003 | 0.005 | 200 | 36000
| 2゜ | 3 | 0.007 | 0.01 | 540 | 40000 | 0.005 | 0.01 | 400 | 40000 | 0.005 | 0.005 | 300 | 40000
|  | 4 | 0.005 | 0.005 | 480 | 36000 | 0.005 | 0.005 | 360 | 36000 | 0.003 | 0.005 | 240 | 36000
0.25 | 30′ | 4 | 0.01 | 0.01 | 400 | 36000 | 0.005 | 0.01 | 320 | 36000 | 0.005 | 0.005 | 240 | 36000
|  | 5 | 0.005 | 0.01 | 320 | 32000 | 0.005 | 0.005 | 240 | 32000 | 0.003 | 0.005 | 160 | 32000
| 1゜ | 4 | 0.01 | 0.01 | 480 | 36000 | 0.005 | 0.01 | 400 | 36000 | 0.005 | 0.005 | 300 | 36000
|  | 5 | 0.005 | 0.01 | 400 | 32000 | 0.005 | 0.005 | 320 | 32000 | 0.003 | 0.005 | 240 | 32000
| 1゜30′ | 4 | 0.01 | 0.01 | 640 | 36000 | 0.005 | 0.01 | 480 | 36000 | 0.005 | 0.005 | 360 | 36000
|  | 5 | 0.005 | 0.01 | 540 | 32000 | 0.005 | 0.005 | 400 | 32000 | 0.003 | 0.005 | 300 | 32000
| 2゜ | 4 | 0.01 | 0.01 | 720 | 36000 | 0.005 | 0.01 | 540 | 36000 | 0.005 | 0.005 | 400 | 36000
|  | 5 | 0.005 | 0.01 | 640 | 32000 | 0.005 | 0.005 | 480 | 32000 | 0.003 | 0.005 | 360 | 32000
0.3 | 30′ | 5 | 0.01 | 0.01 | 480 | 36000 | 0.005 | 0.01 | 400 | 36000 | 0.005 | 0.005 | 300 | 36000
|  | 6 | 0.005 | 0.01 | 400 | 32000 | 0.005 | 0.005 | 360 | 32000 | 0.003 | 0.005 | 240 | 32000
| 1゜ | 5 | 0.01 | 0.01 | 640 | 36000 | 0.005 | 0.01 | 480 | 36000 | 0.005 | 0.005 | 400 | 36000
|  | 6 | 0.005 | 0.01 | 540 | 32000 | 0.005 | 0.005 | 400 | 32000 | 0.003 | 0.005 | 300 | 32000
| 1゜30′ | 5 | 0.01 | 0.01 | 800 | 36000 | 0.005 | 0.01 | 640 | 36000 | 0.005 | 0.005 | 480 | 36000
|  | 6 | 0.005 | 0.01 | 720 | 32000 | 0.005 | 0.005 | 540 | 32000 | 0.003 | 0.005 | 400 | 32000
| 2゜ | 5 | 0.01 | 0.01 | 900 | 36000 | 0.005 | 0.01 | 720 | 36000 | 0.005 | 0.005 | 540 | 36000
|  | 6 | 0.005 | 0.01 | 800 | 32000 | 0.005 | 0.005 | 640 | 32000 | 0.003 | 0.005 | 480 | 32000
0.5 | 30′ | 8 | 0.01 | 0.02 | 900 | 20000 | 0.01 | 0.02 | 800 | 20000 | 0.01 | 0.01 | 640 | 20000
|  | 10 | 0.01 | 0.02 | 720 | 16000 | 0.005 | 0.01 | 640 | 16000 | 0.005 | 0.005 | 480 | 16000
| 1゜ | 8 | 0.01 | 0.02 | 1000 | 20000 | 0.01 | 0.02 | 900 | 20000 | 0.01 | 0.01 | 800 | 20000
|  | 10 | 0.01 | 0.02 | 800 | 16000 | 0.005 | 0.01 | 720 | 16000 | 0.005 | 0.005 | 640 | 16000
| 1゜30′ | 8 | 0.01 | 0.02 | 1200 | 20000 | 0.01 | 0.02 | 1000 | 20000 | 0.01 | 0.01 | 900 | 20000
|  | 10 | 0.01 | 0.02 | 900 | 16000 | 0.005 | 0.01 | 800 | 16000 | 0.005 | 0.005 | 720 | 16000
| 2゜ | 8 | 0.01 | 0.02 | 1400 | 20000 | 0.01 | 0.02 | 1200 | 20000 | 0.01 | 0.01 | 1000 | 20000
|  | 10 | 0.01 | 0.02 | 1000 | 16000 | 0.005 | 0.01 | 900 | 16000 | 0.005 | 0.005 | 800 | 16000
0.75 | 30′ | 10 | 0.02 | 0.02 | 800 | 16000 | 0.015 | 0.02 | 900 | 16000 | 0.01 | 0.015 | 600 | 16000
|  | 15 | 0.01 | 0.02 | 540 | 12000 | 0.01 | 0.01 | 480 | 12000 | 0.005 | 0.01 | 400 | 12000
| 1゜ | 10 | 0.02 | 0.02 | 900 | 16000 | 0.015 | 0.02 | 1000 | 16000 | 0.01 | 0.015 | 720 | 16000
|  | 15 | 0.01 | 0.02 | 680 | 12000 | 0.01 | 0.01 | 600 | 12000 | 0.005 | 0.01 | 540 | 12000
| 1゜30′ | 10 | 0.02 | 0.02 | 1200 | 20000 | 0.015 | 0.02 | 1000 | 20000 | 0.01 | 0.015 | 900 | 20000
|  | 15 | 0.01 | 0.02 | 900 | 16000 | 0.01 | 0.01 | 800 | 16000 | 0.005 | 0.01 | 720 | 16000
| 2゜ | 10 | 0.02 | 0.02 | 1400 | 20000 | 0.015 | 0.02 | 1200 | 20000 | 0.01 | 0.015 | 1000 | 20000
|  | 15 | 0.01 | 0.02 | 1000 | 16000 | 0.01 | 0.01 | 900 | 16000 | 0.005 | 0.01 | 800 | 16000
1 | 30′ | 16 | 0.02 | 0.03 | 720 | 12000 | 0.015 | 0.03 | 540 | 12000 | 0.01 | 0.02 | 400 | 12000
|  | 20 | 0.02 | 0.02 | 400 | 8000 | 0.01 | 0.02 | 360 | 8000 | 0.01 | 0.01 | 240 | 8000
| 1゜ | 16 | 0.02 | 0.03 | 1000 | 16000 | 0.015 | 0.03 | 800 | 16000 | 0.01 | 0.02 | 600 | 16000
|  | 20 | 0.02 | 0.02 | 600 | 12000 | 0.01 | 0.02 | 540 | 12000 | 0.01 | 0.01 | 400 | 12000
| 1゜30′ | 16 | 0.02 | 0.03 | 1200 | 20000 | 0.015 | 0.03 | 1000 | 20000 | 0.01 | 0.02 | 800 | 20000
|  | 20 | 0.02 | 0.02 | 900 | 16000 | 0.01 | 0.02 | 800 | 16000 | 0.01 | 0.01 | 600 | 16000
| 2゜ | 16 | 0.02 | 0.03 | 1400 | 20000 | 0.015 | 0.03 | 1200 | 20000 | 0.01 | 0.02 | 1000 | 20000
|  | 20 | 0.02 | 0.02 | 1000 | 16000 | 0.01 | 0.02 | 900 | 16000 | 0.01 | 0.01 | 800 | 16000
備 考 Notes |  |  | ※ 1 切込み量は、中仕上げ・仕上げ加工を行う場合の最大値です。機械剛性や要求精度などに合わせて調整してください。 ※2 仕上げ代が加工面に対して均一になるよう、前加工（中仕上げ）時にご注意ください。 ※ 3 びびりが発生する場合は、回転数と送り速度を同じ割合で下げてください。また、主軸回転数が足りない場合も同様に同じ割合で下げてください。 ※4 コーナ部等負荷が高くなる加工箇所では、特に条件設定やツールパスなどに注意してください。 ※5 深い部分を加工する際は、クーラントの給油および切りくずの排出性に十分注意してください。 ※6 オイルミストクーラントをお奨めします。 ※ 1 Max. Depth of Cut for semi-finishing and finishing. Adjust milling conditions depending on the rigidity of the machine and desired accuracy. ※2 Obtain uniform stock amount on the cutting surface in the pre-stage cutting (semi-finishing). ※ 3 Reduce both spindle speed and feed at same rate for chattering and also for insufficient spindle speed of a machine. ※ 4 Required careful set up of milling conditions, tool path and etc. at cutting parts, such as corners where will become overloaded. ※5 Coolant supply and chip disposal in the deep portion are very important. ※6 Oil mist coolant is recommended.